## Phieu Ket Qua BT(07.07-REP01)
CÔNG TY CỔ PHẦN TƯ VẤN KIỂM ĐỊNH XÂY DỰNG PHÍA NAM
SOUTH CONSTRUCTION INSPECTION CONSULTANT JOINT STOCK COMPANY
|  |  | Trụ sở & PTN: Phòng B01-Tòa nhà eTUNNEL | [11 empty] | Văn phòng đại diện: Phòng G01- Tòa nhà PLUG-IN
|  |  | L11-L12 Miếu Nổi P.3 Bình Thạnh HCM, Việt Nam | [11 empty] | 223 Điện Biên Phủ P.15 BT HCM, Việt Nam
|  |  | ĐT: (84).8.5 170886 – Fax: (84).8. 5170335 | [11 empty] | ĐT: (84).8. 8404415~7 – Fax: (84).8. 8404412
|  |  | E-mail: scic@dmc.vn | [11 empty] | Website: http://www.dangminh.vn
SỐ/Ref: |  |  |  | PHIẾU KẾT QUẢ THỬ NGHIỆM TEST REPORT | [7 empty] | LAS-XD-506
0614-01
Ngày/Date: |  | 14/06/2018. |  | Ban Haønh Laàn 01 Soá Baûn 04/ 01 issue-04 Copies | [7 empty] | Trang 01/02
1. Đơn vị yêu cầu |  |  |  | CÔNG TY TNHH MỘT THÀNH VIÊN PHAN VŨ ĐỒNG NAI
2. Địa chỉ đơn vị yêu cầu |  |  |  | Ấp 2,Xã Phước Khánh,Huyện Nhơn Trạch,Tỉnh Đồng Nai.
3. Công trình |  |  |  | GÓI THẦU XD 01:SỬA CHỮA,PHỤC HỒI KẾT CẤU CẦU CẢNG SỐ 3
4. Hạng mục |  |  |  | CẦU CHÍNH.
5. Đơn vị thi công |  |  |  | CÔNG TY TNHH MTV XDCT TÂN CẢNG
5. Địa điểm |  |  |  | BÁN ĐẢO CAM RANH, TỈNH KHÁNH HÒA.
6. Tên mẫu |  |  |  | CỌC PHC-C D600 x 20m.
7. Kí hiệu mẫu |  |  |  | 23/1B /V4HQ/20m-02/6/2018.
8. Số lượng mẫu |  |  |  | 01 đoạn cọc
9. Ngày thử nghiệm |  |  |  | 11/06/2018.
10. Phương pháp thử nghiệm |  |  |  | TCVN 7888 : 2014.
11. Điều kiện thử nghiệm
- Mẫu thử, chỉ tiêu thử nghiệm và phương pháp thử được thực hiện theo yêu cầu của khách hàng
- Mẫu thử uốn được thử nghiệm tại Công ty TNHH MỘT THÀNH VIÊN BÊ TÔNG PHAN VŨ ĐỒNG NAI , có sự chứng kiến của khách hàng.
- Số lượng và loại mẫu thử theo chỉ định của khách hàng
- Cọc ống Bê tông ly tâm ứng lực trước được sản xuất theo bản vẽ thiết kế số : SC-09
- Moment uốn gây nứt thiết kế không nhỏ hơn 284.5 kN.m
12. Thiết bị thử nghiệm
- Kích thủy lực có khả năng chịu lực tối đa 20 tf. Đồng hồ đo lực có thang đo (0-400) kg/cm2,
có vạch chia 10 kg/cm2.
- Thước cặp 40 mm, có vạch chia 0.02 mm
- Thước thép 20 m, có vạch chia 1 mm
- Kính phóng đại có vạch chia 0.05mm
- Bộ căn lá từ 0,02 mm tới 1.00mm.
* Việc thử nghiệm được thực hiện theo sơ đồ sau:
SƠ ĐỒ THỬ UỐN CỌC ỐNG
1. Các KQTN ghi trong phiếu này chỉ có giá trị đối với mẫu do khách hàng chỉ định. | [14 empty] | 07.07WP09.R0-From07.07-REP31.R0
SỐ/Ref: |  |  |  | PHIẾU KẾT QUẢ THỬ NGHIỆM TEST REPORT | [7 empty] | LAS-XD-506
0614-01
Ngày/Date: |  | 14/06/2018. |  | Ban Haønh Laàn 01 Soá Baûn 04/ 01 issue-04 Copies | [7 empty] | Trang 02/02
13 | Kết quả thử nghiệm
13.1. | Kích thước cơ bản
Tên chỉ tiêu/Characteristic | [6 empty] | Mức chỉ tiêu chất lượng(1)/Design Criteria |  |  |  |  | Kết quả thử nghiệm/Test result
● Chiều dài/lengnh mm | [6 empty] | 20 000 ± 78 |  |  |  |  | 20002
● Chiều dày/ Walt - Thickness mm | [6 empty] | 130 -0không yêu cầu |  |  |  |  | 133
● Đường kính ngoài/ Outside diameter mm | [6 empty] | 600 -4+5 |  |  |  |  | 600
13.2. | Cường độ nén Bê Tông 600 MPa | [5 empty] | min 80
Compressive strength of concrete
13.3. | Thử uốn thân cọc
Thử nghiệm moment uốn gây nứt/ Cracking bending momet test
Tên chỉ tiêu/ Characteristic |  |  |  |  | Mức tăng tải/ Rate ofopplying load, %
[5 empty] | 0 | 40 | 60 | 80 |  | 90 | 100 |  | 110 | Dỡ tải
● Lực thử uốn/ Bending load of pile, kN |  |  |  |  | 0 | 34.3 | 51.4 | 68.5 |  | 77.1 | 85.7 |  | 94.2 | 0
● Moment uốn tương ứng/The corresponding bending moment,kN.m |  |  |  |  | 0 | 143.2 | 190.3 | 237.4 |  | 260.9 | 284.5 |  | 308.1 | 0 |  | 29.00102
● Độ võng tại điểm giữa cọc/Deflectlon at the middle point of pile, mm |  |  |  |  | 0 | 4.5 | 6.8 | 7.9 |  | 9.4 | 11 |  | 14.3 | 0
● Số lượng vết nứt trên thân cọc/Number of the visual cracks on pile body, vết. |  |  |  |  | 0 | 0 | 0 | 0 |  | 0 | 0 |  | 2 | 0
● Bề rộng của vết nứt lớn nhất/ Width of the maximum crack, mm. |  |  |  |  | 0 | 0 | 0 | 0 |  | 0 | 0 |  | 0.02 | 0
14. Nhận xét : Căn cứ theo tiêu chuẩn TCVN 7888:2014 và bản vẽ thiết kế, cọc PHC-C -D 600-20m
các kết quả thử nghiệm trên trên cho thấy:
* Kích thước: Đạt yêu cầu
* Thử moment uốn gây nứt: Đạt yêu cầu
NGƯỜI THỰC HIỆN Tested By |  |  |  | PHÒNG TN Chief of Laboratory |  |  |  |  | PHÓ GIÁM ĐỐC Vice Director
Nguyễn Huy Tiến |  |  |  | Nguyễn Văn Hồng Chi |  |  |  |  | Nguyễn Thị Thủy
1. Các KQTN ghi trong phiếu này chỉ có giá trị đối với mẫu do khách hàng chỉ định. | [14 empty] | 07.07WP09.R0-From07.07-REP31.R0
500
500
3L/10
3L/10
3L/5
L/5
L/5
L
Goái ñôõ

## Phieu Ket Qua Thep(07.07-REP02) (hidden)
CÔNG TY CỔ PHẦN TƯ VẤN KIỂM ĐỊNH XÂY DỰNG PHÍA NAM
SOUTH CONSTRUCTION INSPECTION CONSULTANT JOINT STOCK COMPANY
|  |  |  | Trụ sở & PTN: Phòng B02-Tòa nhà eTUNNEL | [13 empty] | Văn phòng đại diện: Phòng G01- Tòa nhà PLUG-IN
|  |  |  | L11-L12 Miếu Nổi P.3 Bình Thạnh HCM, Việt Nam | [13 empty] | 223 Điện Biên Phủ P.15 BT HCM, Việt Nam
|  |  |  | ĐT: (84).8.5 170886~7 – Fax: (84).8. 5170355 | [13 empty] | ĐT: (84).8. 8404415~7 – Fax: (84).8. 8404412
|  |  |  | E-mail: scic@dmc.vn | [13 empty] | Website: http://www.dangminh.vn
SỐ/Ref: |  |  |  |  | PHIẾU KẾT QUẢ THỬ NGHIỆM TEST REPORT | [10 empty] | LAS-XD-506
Ngày/Date:
1 | Tên và ký hiệu mẫu Notation and name of Sample | [5 empty] | THÉP XÂY DỰNG - REBAR
2 | Công trình/Hạng mục Project/Item
3 | Số lượng mẫu Quantity
4 | Ngày nhận mẫu Received date
5 | Khách hàng Customer
Địa chỉ Address
6 | Phương pháp thử nghiệm Test methods
7 | Thông tin mẫu thử Sample specification
|  | Mẫu do By | [5 empty] | lấy gia công, cung cấp The samples were sampled, made
8 | Tình trang mẫu khi nhận
Received sample condition
9 | Điều kiện thử nghiệm
Test conditions
[7 empty] | Nhiệt độ: | [5 empty] | Độ ẩm
[7 empty] | Temperature |  |  | ( ) |  | oC | Moisture | ( ) |  |  | %
10 | Kết quả thử nghiệm/Test result
Ký hiệu mẫu |  |  | Kích thước mẫu, mm | [7 empty] | Lực kéo chảy, kN | Giới hạn chảy, kN/cm2 | Lực kéo đứt kN |  | Giới hạn bền Mpa |  | Độ giãn dài tương đối %
|  |  | Khối lương, g |  |  | Chiều dài, cm |  |  | Đường kính, mm
#DIV/0!
TRƯỞNG PHÒNG TN Head of Testing Laboratory | [13 empty] | GIÁM ĐỐC Director
1. Các kế quả thử nghiệm ghi trong phiếu này chỉ có giá trị đối với mẫu do khách hàng gửi đến
2. Phiếu này thuộc quyền sở hữu hợp pháp của Khách hàng, mọi hoạt động sử dụng phiếu này do Khách hàng định.
07.07WP09.R0-From07.07-REP02.R0