## TONG HOP
CÔNG TY CỔ PHẦN TƯ VẤN KIỂM ĐỊNH XÂY DỰNG PHÍA NAM
SOUTH CONSTRUCTION INSPECTION CONSULTANT JOINT STOCK COMPANY
|  |  | Trụ sở & PTN: Phòng B01-Tòa nhà eTUNNEL | [11 empty] | Văn phòng đại diện: Phòng G01- Tòa nhà PLUG-IN | Văn phòng đại diện: Phòng G01- Tòa nhà PLUG-IN
|  |  | L11-L12 Miếu Nổi P.3 Bình Thạnh HCM, Việt Nam | [11 empty] | 223 Điện Biên Phủ P.15 BT HCM, Việt Nam | 223 Điện Biên Phủ P.15 BT HCM, Việt Nam
|  |  | ĐT: (84).8.5 170886 – Fax: (84).8. 5170336 | [11 empty] | ĐT: (84).8. 8404415~7 – Fax: (84).8. 8404412 | ĐT: (84).8. 8404415~7 – Fax: (84).8. 8404412
|  |  | E-mail: scic@dmc.vn | [11 empty] | Website: http://www.dangminh.vn | Website: http://www.dangminh.vn
HS Số: |  |  |  | PHIẾU KẾT QUẢ THỬ NGHIỆM TEST REPORT | [9 empty] | LAS-XD-506
0703-01
Ngày: |  | 2018-03-07 |  | Ban Hành Lần 1 Số Bản 04 | [9 empty] | Trang 1/1
1. Tên và ký hiệu mẫu | [5 empty] | : ĐÁ XÂY DỰNG 1x2 (mỏ đá Bình Dương )
2. Công trình | [5 empty] | : CẢI TẠO HỆ THỐNG THOÁT NƯỚC HẺM 78- KHU PHỐ 4, ĐƯỜNG SỐ 6
Địa chỉ | [5 empty] | : HẺM 78, ĐƯỜNG SỐ 6, KP4, P. TAM PHÚ, QUẬN THỦ ĐỨC, Tp. HCM
3. Số lượng mẫu | [5 empty] | : 01 mẫu (50 kg)
4. Khách hàng | [5 empty] | : CÔNG TY TNHH MỘT THÀNH VIÊN DỊCH VỤ CÔNG ÍCH QUẬN THỦ ĐỨC
Địa chỉ | [5 empty] | : SỐ 11, ĐƯỜNG KHỔNG TỬ, PHƯỜNG BÌNH THỌ, QuẬN THỦ ĐỨC, Tp. HCM
5. Phương pháp thử nghiệm | [5 empty] | : TCVN 7570:2006; TCVN 7572 : 2006
6. Ngày nhận mẫu | [5 empty] | : 28/06/2018
7. Yêu cầu thử nghiệm: | [5 empty] | : Kiểm tra một số cơ lý của đá 1x2
8. Kết quả thử nghiệm:
STT | CHỈ TIÊU THỬ NGHIỆM | [6 empty] | PHƯƠNG PHÁP THỬ |  |  |  |  | KẾT QUẢ THỬ NGHIỆM
1 | Khối lượng thể tích xốp lèn chặt, | [5 empty] | kg/m3 | TCVN 7572-6 : 2006 |  |  |  |  | 1470
2 | Khối lượng thể tích xốp không lèn chặt, | [5 empty] | kg/m3 | TCVN 7572-6 : 2006 |  |  |  |  | 1350
3 | Khối lượng riêng, | [5 empty] | g/cm3 | TCVN 7572-5 : 2006 |  |  |  |  | 2.72
4 | Khối lượng thể tích khô, | [5 empty] | g/cm3 | TCVN 7572-5 : 2006 |  |  |  |  | 2.68
5 | Khối lượng thể tích bảo hòa nước, | [5 empty] | g/cm3 | TCVN 7572-5 : 2006 |  |  |  |  | 2.7
6 | Hàm lượng bụi, bùn, | [5 empty] | % | TCVN 7572-8 : 2006 |  |  |  |  | 0.5
7 | Độ nén dập trong xi lanh | [5 empty] | % | TCVN 7572-11 : 2006 |  |  |  |  | 8.333333
8 | Độ mài mòn trong máy Los Angeles | [5 empty] | % | TCVN 7572-12 : 2006 |  |  |  |  | 16.78463
9 | Thành phần cỡ hạt, | [6 empty] | TCVN 7572-2 : 2006
[9 empty] | Kích thước | Khối lượng |  | Lượng sót |  |  | Khối lượng sót
[9 empty] | mắt sàng, | trên sàng |  | trên từng |  |  | tích lũy trên
[9 empty] | mm | g |  | sàng, % |  |  | sàng, %
[9 empty] | 25 | 0 |  | 0 |  |  | 0
[9 empty] | 20 | 118.6 |  | 2.373424 |  |  | 2.372
[9 empty] | 10 | 2067.6 |  | 41.37683 |  |  | 43.724
[9 empty] | 5 | 2680 |  | 53.63218 |  |  | 97.324
[9 empty] | < 5,0 | 112.6 |  | 2.253352 |  |  | 99.576
Ký hiệu biểu đồ:
Miền tiêu chuẩn
Đường phân tích cỡ hạt mẫu TN
NGƯỜI THỰC HiỆN Tested by |  |  |  |  | PT.PHÒNG THÍ NGHIỆM In charge of the Laboratory | [5 empty] | PHÓ GIÁM ĐỐC Vice Director
Đào Công Huân |  |  |  |  | Nguyễn Huy Tiến | [5 empty] | Nguyễn Văn Hồng Chi
Kết quả trên chỉ có giá trị đối với mẫu do khách hàng gửi tới. | [14 empty] | 07.07WP09.R0-From07.07-REP27.R0

## TP HAT
1 | 2 | 3 | 4 | 5 | 6 | 7 | 8 | 9 | 10 | 11 | 12 | 13 | 14 | 15 | 16 | 17 | 18 | 19 | 20
CÔNG TY CỔ PHẦN TƯ VẤN KIỂM ĐỊNH XÂY DỰNG PHÍA NAM
SOUTH CONSTRUCTION INSPECTION CONSULTANT JOINT STOCK COMPANY
|  |  |  | Trụ sở & PTN: Phòng B01-Tòa nhà eTUNNEL | [13 empty] | Văn phòng đại diện: Phòng G01- Tòa nhà PLUG-IN | Văn phòng đại diện: Phòng G01- Tòa nhà PLUG-IN
|  |  |  | L11-L12 Miếu Nổi P.3 Bình Thạnh HCM, Việt Nam | [13 empty] | 223 Điện Biên Phủ P.15 BT HCM, Việt Nam | 223 Điện Biên Phủ P.15 BT HCM, Việt Nam
|  |  |  | ĐT: (84).8. 35 123 171 – Fax: (84).8.35 123 181 | [13 empty] | ĐT: (84).8. 8404415~7 – Fax: (84).8. 8404412 | ĐT: (84).8. 8404415~7 – Fax: (84).8. 8404412
|  |  |  | E-mail: scic@dmc.vn | [13 empty] | Website: http://www.dangminh.vn | Website: http://www.dangminh.vn
HS S/No | [5 empty] | PHIẾU KẾT QUẢ THỬ NGHIỆM TEST REPORT | [10 empty] | LAS-XD-506
Ngày/Date | [5 empty] | Ban Haønh Laàn 01 Soá Baûn 05 | [10 empty] | Trang 1/1
1. Khách hàng/ Customer | Khách hàng/ Customer
2. Địa chỉ/ Address | Địa chỉ/ Address
3. Công trình/ Project | Công trình/ Project
4. Địa chỉ/ Address | Địa chỉ/ Address
5. Hạng mục/ Items
6. Số lượng mẫu/ Quantity
7. Phương pháp thử nghiệm/ Test method | [5 empty] | 0
8. Yêu cầu thử nghiệm/ Test requirement
9. Ngày nhận mẫu/ Receiving date
10. Kết quả thử nghiệm/ Test result
[22 empty] | mắcsàng | đường3 | đường4 |  | đường2 | đường1
STT | Kích thước |  |  |  | Khối lượng tích lũy |  |  |  |  | Phần trăm khối lượng | [5 empty] | Phần trăm khối lượng | [6 empty] | 0% | 0% | 0% | 0% | 0% | 0.14 | 0%
| mắt sàng, mm |  |  |  | trên sàng, g |  |  |  |  | tích lũy trên sàng, % | [5 empty] | lọt sàng , % | [5 empty] | 25 | 0% | 0% | 0% | 0% | 0% | 0.14 | 100%
1 | 30 |  |  |  | 0 |  |  |  |  | 0 | [5 empty] | 100 | [5 empty] | 20 | 0% | 10% | 2.372% | 0% | 0% | 0.315 | 0%
2 | 25 |  |  |  | 0 |  |  |  |  | 0 | [5 empty] | 100 | [5 empty] | 10 | 40% | 70% | 43.72% | 5% | 0% | 0.315 | 100%
3 | 20 |  |  |  | 118.6 |  |  |  |  | 2.372 | [5 empty] | 97.628 | [5 empty] | 5 | 90% | 100% | 97.32% | 20% | 5% | 0.63 | 0%
4 | 10 |  |  |  | 2186.2 |  |  |  |  | 43.724 | [5 empty] | 56.276 | [5 empty] | 5 | 90% | 100% | 99.58% | 75% | 45% | 0.63 | 100%
5 | 5 |  |  |  | 4866.2 |  |  |  |  | 97.324 | [5 empty] | 2.676 | [5 empty] | <5.0 | [5 empty] | 1.25 | 0%
6 | < 5.0 |  |  |  | 4978.8 |  |  |  |  | 99.576 | [5 empty] | 0.424 | [8 empty] | 0% |  |  | 1.25 | 100%
7 |  |  |  |  | 5000 |  |  |  |  | 100 | [5 empty] | 0 | [8 empty] | 20% |  |  | 5 | 0%
[15 empty] | 0 |  |  |  |  | 0 | 0
[15 empty] | 118.6 |  |  |  |  | 2.373424 | 2.373424
[15 empty] | 2067.6 |  |  |  |  | 41.37683 | 43.75025
[15 empty] | 2680 |  |  |  |  | 53.63218 | 97.38243
[15 empty] | 112.6 |  |  |  |  | 2.253352 | 99.63578
[15 empty] | 18.2 |  |  |  |  | 0.3642185 | 100
4997
Ký hiệu trên biểu đồ :
|  | Miền tiêu chuẩn |  |  |  |  | : | [7 empty] | Miền 1 : |  | Nhóm hạt to và vừa | [7 empty] | 40% |  |  | 5 | 100%
|  | Đường phân tích cỡ hạt mẫu TN |  |  |  |  | : | [7 empty] | Miền 2 : |  | Nhóm hạt nhỏ
[15 empty] | Miền 3 : |  | Nhóm hạt rất nhỏ | [7 empty] | 60%
|  | Mô đun độ lớn của cát |  |  |  |  | :
TL.TRƯỞNG PHÒNG TN On behalf of Head of Testing Laboratory | [14 empty] | GIÁM ĐỐC Director | [9 empty] | 80%
100%
07.07WP09.R0-From07.07-TEW02.R0
Note on X22: Windows xp sp2 Full: không được nhập số liệu vào đây

## Bui, bun, set
CÔNG TY CỔ PHẦN TƯ VẤN KIỂM ĐỊNH XÂY DỰNG PHÍA NAM
SOUTH CONSTRUCTION INSPECTION CONSULTANT JOINT STOCK COMPANY
| Trụ sở & PTN: Phòng B01-Tòa nhà eTUNNEL |  |  |  | Văn phòng đại diện: Phòng G01- Tòa nhà PLUG-IN | Văn phòng đại diện: Phòng G01- Tòa nhà PLUG-IN
| L11-L12 Miếu Nổi P.3 Bình Thạnh HCM, Việt Nam |  |  |  | 223 Điện Biên Phủ P.15 BT HCM, Việt Nam | 223 Điện Biên Phủ P.15 BT HCM, Việt Nam
| ĐT: (84).8.5 170886 – Fax: (84).8. 5170335 |  |  |  | ĐT: (84).8. 8404415~7 – Fax: (84).8. 8404412 | ĐT: (84).8. 8404415~7 – Fax: (84).8. 8404412
| E-mail: scic@dmc.vn |  |  |  | Website: http://www.dangminh.vn | Website: http://www.dangminh.vn
BAÙO CAÙO THÖÛ NGHIEÄM ÑAÙ | [6 empty] | 100%
1.Teân vaø kyù hieäu maãu |  | 2. Soá löôïng | 3. Ngaøy giao | 4. Ngaøy xong
|  | 5.Thöïc hieän | 6. Kieåm tra | 7. PT. Ñôn vò
8. Phöông phaùp thöû nghieäm : |  | 9. Caùc löu yù khaùc
KEÁT QUAÛ THÖÛ NGHIEÄM
Teân chæ tieâu |  | Phương pháp thử | Keát quaû thöû nghieäm
Trung Bình
1. Khoái löôïng theå tích xoáp |  | TCVN 7572-6
Ø Leøn chaët, kg/m3 |  |  | 1470 | 1470 | 1470
· m, g |  |  | 10294 | 10286
· V, dm3 |  |  | 7 | 7
Ø Khoâng leøn chaët, kg/m3 |  |  | 1350 | 1350 | 1350
· m, g |  |  | 9455 | 9423
· V, dm3 |  |  | 7 | 7
2. Khoái löôïng rieâng, g/cm3 |  | TCVN 7572-4 | 2.722932 | 2.723557 | 2.72
· m1, (KL maãu ở trạng thái SSD) g |  |  | 3022.4 | 3012.2
· m3, (KLMaãu baûo hoøa nöôùc caân trong nöôùc) g |  |  | 1912.42 | 1906.22
3. Tỷ khối ở trạng thái khô, g/cm3 |  | TCVN 7572-4 | 2.67891 | 2.679941 | 2.68
· m1, (KL maãu ở trạng thái SSD) g |  |  | 3022.4 | 3012.2
· m2, (KL maãu baûo hoøa nöôùc caân ngoaøi khoâng khí, g |  |  | 3040.64 | 3030.2
· m3, (KLMaãu baûo hoøa nöôùc caân trong nöôùc) g |  |  | 1912.42 | 1906.22
4. Tỷ khối ở trạng thái bão hoà nước, g/cm3 |  | TCVN 7572-4 | 2.695077 | 2.695955 | 2.7
· m2, (KL maãu baûo hoøa nöôùc caân ngoaøi khoâng khí, g |  |  | 3040.64 | 3030.2
· m3, (KLMaãu baûo hoøa nöôùc caân trong nöôùc) g |  |  | 1912.42 | 1906.22
5. Ñoä huùt nöôùc, % |  | TCVN 7572-4 | 0.6034939 | 0.5975699 | 0.6
· B , KL mẫu ở tt SSD, g |  |  | 3022.4 | 3012.2
· A, KL mẫu khô, g |  |  | 3040.64 | 3030.2
6. Ñoä rổng, % |  | TCVN 7572-6
7. Hàm lượng bụi bùn sét , % |  | TCVN 7572-7 | 0.5 | 0.5 | 0.5
· m1, g |  |  | 5005 | 5004
· m2, g |  |  | 4979.2 | 4981.2
8. Haøm löôïng seùt mềm yếu, % |  | TCVN 7572-8
· m1, g
· m2, g
9. Haøm löôïng mica, % |  | TCVN 7572-20
· m1, g
· m2, g
Teân chæ tieâu |  | Phương pháp thử | Keát quaû thöû nghieäm
9. Thaønh phaàn côõ haït, mm | Lượng lọt sàng, % | TCVN 7572-2 | Khoái löôïng treân saøng, g | Löôïng soùt treân saøng, % | Löôïng soùt tích luõy treân saøng, %
100 |  |  | 0 | 0
70 |  |  | 0 | 0
40 |  |  | 0 | 0 | 0
30 |  |  | 0 | 0 | 0
20 |  |  | 512 | 9.575463 | 9.575463
10 |  |  | 3043 | 56.91042 | 66.48588
5 |  | 5347 | 1497 | 27.99701 | 94.48289
Nhoû hôn 5,0 |  |  | 295 | 5.517112 | 100
|  |  | 5347 | 100
10. Haøm löôïng haït thoi deït, % TCVN 7572-12 |  | Hạt từ 5 - 10 | Hạt từ 10 - 20 | Hạt từ 20 - 40 | TB
|  | 5 | 10 | 12 | 19
Hàm lượng của cỡ hạt |  | 3030.2 | 3012.2 | 2.679941
· khoái löôïng haït thoi deït, g |  | 12 | 97 | 616
· khoái löôïng kieåm tra, g |  | 253.4 | 1000 | 5015
13. Độ nén dập ở trạng thái khô, % ( TCVN 7572-11) |  | Hạt từ 5 - 10 | Hạt từ 10 - 20 | Hạt từ 20 - 40 | TB
|  | 8 | 9 | 10 | 0.2470555
Hàm lượng của cỡ hạt |  | 3012.2 | 56.91042 | 9.575463
· m1, KL mẫu ban đầu, g |  | 3000 | 3000 | 3000
· m2, KL mẫu còn lại, g |  | 2765 | 2719 | 2706
13. Độ nén dập ở trạng thái bão hoà nước, % ( TCVN 7572-11) |  | Hạt từ 5 - 10 | Hạt từ 10 - 20 | Hạt từ 20 - 40 | TB
|  | 10 | 9 | 6 | 8.333333
Hàm lượng của cỡ hạt |  | 3012.2 | 56.91042 | 9.575463
· m1, KL mẫu ban đầu , g |  | 3003 | 3014 | 3002
· m2, KL mẫu còn lại, g |  | 2716 | 2744 | 2830.7
14. Heä soá meàm hoùa |  | TCVN 7572-11
15. Độ maøi moøn trong maùy Los Angeles.% |  | TCVN 7572-12:06 | 16.76623 | 16.80303 | 16.78463
- Khoái löông thöû ban ñaàu , M |  |  | 5022 | 5011
- Khoái löông sau khi thöû saøng qua saøng 0.17mm , M1 |  | M-M1 X100 M | 4180 | 4169
07.07WP09.R0-From07.07-TEW02.R0