## Phieu Ket Qua BT(07.07-REP02)
CÔNG TY CỔ PHẦN TƯ VẤN KIỂM ĐỊNH XÂY DỰNG PHÍA NAM
SOUTH CONSTRUCTION INSPECTION CONSULTANT JOINT STOCK COMPANY
|  |  | Trụ sở & PTN: Phòng B01-Tòa nhà eTUNNEL | [10 empty] | Văn phòng đại diện: Phòng G01- Tòa nhà PLUG-IN
|  |  | L11-L12 Miếu Nổi P.3 Bình Thạnh HCM, Việt Nam | [10 empty] | 223 Điện Biên Phủ P.15 BT HCM, Việt Nam
|  |  | ĐT: (84).8.35 123 171 – Fax: (84).8.35 123 181 | [10 empty] | ĐT: (84).8. 8404415~7 – Fax: (84).8. 8404412
|  |  | E-mail: scic@dmc.vn | [10 empty] | Website: http://www.dangminh.vn
SỐ HS/Ref: |  |  |  |  | PHIẾU KẾT QUẢ THỬ NGHIỆM TEST REPORT | [7 empty] | LAS-XD-506
0714-08
Ngày/Date: |  | 2018-07-14 |  |  | Ban Hành Lần 01 Số Bản 04/ 01st issue-04 Copies | [7 empty] | Trang 01/01
1 | Khách hàng/ Customers | [5 empty] | CÔNG TY TNHH MỘT THÀNH VIÊN DỊCH VỤ CÔNG ÍCH QUẬN THỦ ĐỨC
2 | Địa chỉ/ Address | [5 empty] | SỐ 11, KHỔNG TỬ, PHƯỜNG BÌNH THỌ, QUẬN THỦ ĐỨC, Tp. HCM
3 | Công trình/ Works | [5 empty] | LẮP ĐẶT HỆ THỐNG THOÁT NƯỚC HẺM 78, ĐƯỜNG SỐ 6, KP4, PHƯỜNG TAM PHÚ
4 | Địa chỉ/ Address | [5 empty] | HÈM 78,ĐƯỜNG SỐ 6, KP4, PHƯỜNG TAM PHÚ, QUẬN THỦ ĐỨC, Tp. HCM
5 | Hạng mục/ Categories | [5 empty] | HỆ THỐNG THOÁT NƯỚC
6 | Tên mẫu/ Name of sample | [5 empty] | Bê tông khuôn hầm+ Tấm đan, đá 1x2, M250,R7
7 | Số lượng mẫu/ Quantity | [5 empty] | 01 tổ mẫu ( 03 viên)
8 | Ngày nhận mẫu Date of receipt of samples | [5 empty] | 2018-07-07
9 | Yêu cầu thử nghiệm Test requirement | [5 empty] | Lẩy mẫu bê tông kiểm tra cường độ chịu nén của bê tông , M250,R7
10 | Phương pháp thử nghiệm Test method | [5 empty] | TCVN 3105:1993; TCVN 3118:1993
11 | Kết quả thử nghiệm/ Test result
Ký hiệu mẫu Notation of sample |  |  |  | Ngày đúc Date of casting |  | Ngày thử Date of testing |  | Kích thước mẫu, mm |  |  | Hệ số hiệu chỉnh Correction Factor | Lực phá hủy, kN Load of failure of sample | Cường độ nén, MPa Compressive strength | Cường độ nénTB,Mpa,Average compressive strength
Dimension of specimen
[8 empty] | Dài,L Length | Rộng,Φ width | Cao, H height
Bê tông khuôn hầm+ Tấm đan, đá 1x2, M250,R7 |  |  |  | 2018-07-07 |  | 2018-07-14 |  | 150 | 150 | 150 | 1 | 555.2 | 24.67556 | 25.18519 | #REF!
[8 empty] | 150 | 150 | 150 | 1 | 582.7 | 25.89778
[8 empty] | 150 | 150 | 150 | 1 | 562.1 | 24.98222
Kết luận: Kết quả nén bê tông huôn hầm + Tấm đan, đá 1x2, M250 ,R7 Kết quả đạt mác bê tông theo yêu cầu thiết kế.
NGƯỜI THỰC HIỆN Tested by | [5 empty] | PT.PHÒNG TN Charge of the laboratory | [5 empty] | PHÓ GIÁM ĐỐC Vice Director
Đào Công Huân | [5 empty] | Nguyễn Huy Tiến | [6 empty] | Nguyễn Văn Hồng Chi
1. Các kết quả thử nghiệm ghi trong phiếu này chỉ có giá trị đối với mẫu do khách hàng gửi đến. | [13 empty] | 07.07WP09.R0-From07.07-REP02.R0
2. Phiếu này thuộc quyền sở hữu hợp pháp của Khách hàng, mọi hoạt động sử dụng phiếu này do Khách hàng định.
Formulas:
Ngày thử Date of testing = [Ngày đúc Date of casting]+7

## Phieu Ket Qua Thep(07.07-REP02) (hidden)
CÔNG TY CỔ PHẦN TƯ VẤN KIỂM ĐỊNH XÂY DỰNG PHÍA NAM
SOUTH CONSTRUCTION INSPECTION CONSULTANT JOINT STOCK COMPANY
|  |  |  | Trụ sở & PTN: Phòng B02-Tòa nhà eTUNNEL | [13 empty] | Văn phòng đại diện: Phòng G01- Tòa nhà PLUG-IN
|  |  |  | L11-L12 Miếu Nổi P.3 Bình Thạnh HCM, Việt Nam | [13 empty] | 223 Điện Biên Phủ P.15 BT HCM, Việt Nam
|  |  |  | ĐT: (84).8.5 170886~7 – Fax: (84).8. 5170355 | [13 empty] | ĐT: (84).8. 8404415~7 – Fax: (84).8. 8404412
|  |  |  | E-mail: scic@dmc.vn | [13 empty] | Website: http://www.dangminh.vn
SỐ/Ref: |  |  |  |  | PHIẾU KẾT QUẢ THỬ NGHIỆM TEST REPORT | [10 empty] | LAS-XD-506
Ngày/Date:
1 | Tên và ký hiệu mẫu Notation and name of Sample | [5 empty] | THÉP XÂY DỰNG - REBAR
2 | Công trình/Hạng mục Project/Item
3 | Số lượng mẫu Quantity
4 | Ngày nhận mẫu Received date
5 | Khách hàng Customer
Địa chỉ Address
6 | Phương pháp thử nghiệm Test methods
7 | Thông tin mẫu thử Sample specification
|  | Mẫu do By | [5 empty] | lấy gia công, cung cấp The samples were sampled, made
8 | Tình trang mẫu khi nhận
Received sample condition
9 | Điều kiện thử nghiệm
Test conditions
[7 empty] | Nhiệt độ: | [5 empty] | Độ ẩm
[7 empty] | Temperature |  |  | ( ) |  | oC | Moisture | ( ) |  |  | %
10 | Kết quả thử nghiệm/Test result
Ký hiệu mẫu |  |  | Kích thước mẫu, mm | [7 empty] | Lực kéo chảy, kN | Giới hạn chảy, kN/cm2 | Lực kéo đứt kN |  | Giới hạn bền Mpa |  | Độ giãn dài tương đối %
|  |  | Khối lương, g |  |  | Chiều dài, cm |  |  | Đường kính, mm
#DIV/0!
TRƯỞNG PHÒNG TN Head of Testing Laboratory | [13 empty] | GIÁM ĐỐC Director
1. Các kế quả thử nghiệm ghi trong phiếu này chỉ có giá trị đối với mẫu do khách hàng gửi đến
2. Phiếu này thuộc quyền sở hữu hợp pháp của Khách hàng, mọi hoạt động sử dụng phiếu này do Khách hàng định.
07.07WP09.R0-From07.07-REP02.R0