## Báo cáo
CÔNG TY CỔ PHẦN TƯ VẤN KIỂM ĐỊNH XÂY DỰNG PHÍA NAM
SOUTH CONSTRUCTION INSPECTION CONSULTANT JOINT STOCK COMPANY
|  |  | Trụ sở & PTN: Phòng B01-Tòa nhà eTUNNEL | [5 empty] | Văn phòng đại diện: Phòng G01- Tòa nhà PLUG-IN | Văn phòng đại diện: Phòng G01- Tòa nhà PLUG-IN
|  |  | L11-L12 Miếu Nổi P.3 Bình Thạnh HCM, Việt Nam | [5 empty] | 341-343 Điện Biên Phủ P.15 BT HCM, Việt Nam | 223 Điện Biên Phủ P.15 BT HCM, Việt Nam
|  |  | ĐT: (84).8.5 170334 – Fax: (84).8. 35123 181 | [5 empty] | ĐT: (84).8. 35 123 171 – Fax: (84).8. 35 123 181 | ĐT: (84).8. 8404415~7 – Fax: (84).8. 8404412
|  |  | E-mail: scic@dmc.vn | [5 empty] | Website: http://www.dangminh.vn | Website: http://www.dangminh.vn
HS Số: |  |  |  | PHIẾU KẾT QUẢ THỬ NGHIỆM TEST REPORT |  |  |  | LAS-XD-506
0828-01
Ngày/Date |  |  | 2018-08-28 | Ban Hành Lần 01 Số Bản 05/ 01 issue-05 Copies |  |  |  | Trang 1/2
1. Khách hàng/ Custommer |  |  |  | CÔNG TY TNHH QUỐC TẾ VINATA - CHI NHÁNH Tp. HỒ CHÍ MINH VINATA INTERNATIONAL CO.,LTD- HO CHI MINH CITY BRANCH
- Địa chỉ/Address |  |  |  | 171 Võ Thị Sáu - Quận 3 - Tp HCM 171 Vo Thi Sau, district 3, Ho Chi Minh City
2. Công trình/ Project |  |  |  | AICA VIETNAM NEW FACTORY
3. Địa chỉ/Address |  |  |  | Lot 4, Road 4,Nhon Trach 3 Industrial Park, Dong Nai Province,Viet Nam
4. Hạng mục-Vị trí/ Items-Position |  |  |  | Nền đá 0x4 san lấp nền nhà xưởng tại vị trí trục: X8-X9/Y3-Y4
5. Tiêu chuẩn / Test method |  |  |  | JSG 1521-1995 Theo yêu cầu của khách hàng/ At the request of customers
6. Yêu cầu TN/ Test requirement |  |  |  | Kiểm tra sức chịu tải tới hạn nền đá 0x4 theo yêu cầu của khách hàng Test Bearing Capacity Of rock For static Load And Spread Footings | [6 empty] | Tải thử lên tấm ép yêu cầu |  | 37.74442 | kN.
7. Ngày thử nghiệm/ Testing date |  |  |  | 2018-08-27 | [6 empty] | 45tấn/m2=45000kg/m2=441.30kN/m2
8. Kết quả thử nghiệm/ Testing Result
8.1 Mối quan hệ giữa áp lực nén lên tấm ép và độ lún/Relationship between Stress and settlement of plate | [11 empty] | 0.08553006
STT/No |  | Cấp tải/Test loading, kN |  |  | Áp lực lên tấm ép/ Stress on plate, kgf | Độ lún/ Settlement, mm |  | Tấn/tons/m2 |  |  | Tấn/m2
|  | 0 |  |  | 0 | 0 |  | 5.62503045
1 |  | 4.718052 |  |  | 481.1092 | 0.165 |  | 5.62503045 |  |  | 5.62503045
2 |  | 9.436104 |  |  | 962.2184 | 0.365 |  | 11.2500609 |  |  | 11.2500609
3 |  | 14.15416 |  |  | 1443.328 | 0.99 |  | 16.87509135 |  |  | 16.87509135
4 |  | 18.87221 |  |  | 1924.437 | 1.78 |  | 22.5001218 |  |  | 22.5001218
5 |  | 23.59026 |  |  | 2405.546 | 2.435 |  | 28.12515225 |  |  | 28.12515225
6 |  | 28.30831 |  |  | 2886.655 | 3.04 |  | 33.7501827 |  |  | 33.7501827
7 |  | 33.02636 |  |  | 3367.764 | 3.595 |  | 39.37521315 |  |  | 39.37521315
8 |  | 37.74442 |  |  | 3848.874 | 4.215 |  | 45.0002436 |  |  | 45.0002436
9 |  | 33.02636 |  |  | 3367.764 | 4.145 |  | 39.37521315 |  |  | 39.37521315
10 |  | 28.30831 |  |  | 2886.655 | 4.075 |  | 33.7501827 |  |  | 33.7501827
11 |  | 23.59026 |  |  | 2405.546 | 3.995 |  | 28.12515225 |  |  | 28.12515225
12 |  | 18.87221 |  |  | 1924.437 | 3.905 |  | 22.5001218 |  |  | 22.5001218
13 |  | 14.15416 |  |  | 1443.328 | 3.77 |  | 16.87509135 |  |  | 16.87509135
14 |  | 9.436104 |  |  | 962.2184 | 3.64 |  | 11.2500609 |  |  | 11.2500609
15 |  | 4.718052 |  |  | 481.1092 | 3.515 |  | 5.62503045 |  |  | 5.62503045
16 |  | 0 |  |  | 0 | 3.32 |  | 0 |  |  | 0
8,2. | Sức chịu tải của nền đá 0x4 tại vị trí - trục: X8-X9/Y3-Y4- là 441,30 kN/ m2( 45 tấn/m2 ) mẫu chưa phá hủy/ Bearing capacity of the natural ground at location - axis: X8-X9/Y3-Y4 is 441,30kN / m2(45 tons/m2) sample is not destroy
NGƯỜI THỰC HIỆN Tested by |  |  |  |  | PT PHÒNG TN Head Laboratory |  | PHÓ GIÁM ĐỐC Vice Director
Đào Công Huân |  |  |  |  | Nguyễn Văn Hồng Chi |  |  | Nguyễn Thị Thủy
Kết quả trên chỉ có giá trị đối với vị trí do khách hàng yêu cầu. | [8 empty] | 07.07WP09.R0-From07.07-TEW26.R0
HS Số: |  |  |  | PHIẾU KẾT QUẢ THỬ NGHIỆM TEST REPORT |  |  |  | LAS-XD-506
0828-01
Ngày/Date |  |  | 2018-08-28 | Ban Hành Lần 01 Số Bản 05/ 01 issue-05 Copies |  |  |  | Trang 2/2
Kết quả trên chỉ có giá trị đối với vị trí do khách hàng yêu cầu. | [8 empty] | 07.07WP09.R0-From07.07-TEW26.R0

## TKQ
[6 empty] | TEST REPORT OF STATIC LOAD TEST | [8 empty] | Số/ No:
Trang/ Page:
1. Ký hiệu mẫu |  |  |  |  | 4. Số lượng/ Quantity |  |  | 7. Thực hiện/ Tested by | [6 empty] | 10. Tên chỉ tiêu/ Characteristics
trục: X8-X9/Y3-Y4 |  |  |  |  | 1 |  |  | Huân - Bình
[5 empty] | 5. Ngày bắt đầu/ Date starting |  |  | 8. Kiểm tra/ checked by |  |  | 9. Trưởng phòng/ Head of C.I.I.S.E |  |  |  | 11. Phương pháp thử/ Test method
2018-08-27
[5 empty] | 6. Ngày kết thúc/ Date finishing |  |  | 12. Lưu ý/ Note
2018-08-28
GHI CHÉP THỬ NGHIỆM/ TEST RECORD
A. Thông tin do khách hàng cung cấp/ The information was provided by customer | [9 empty] | B. Chứng kiến/ Witnessed by
1. Công trình/ Project |  | AICA VIETNAM NEW FACTORY | [7 empty] | 1.Đơn vị thi công |  | VINATA
2. Địa điểm/ Location |  | KCN NHƠN TRẠCH 3, HUYỆN NHƠN TRẠCH, TỈNH ĐỒNG NAI | [7 empty] | 2. Đơn vị tư vấn
3. Tải trong thiết kế/ Designed load: |  |  |  | 45 | tf | Diện tich tấm ép |  | 0.0855 | m2 | 3. Chủ đầu tư
C. Báo cáo thử nghiệm/ Test report |  |  |  | Note : Start next loading when settlement of pile top less than 0.25 mm/ h
Chu kỳ: 1 Giai đọan / step
Ngày thử nghiệm Date of testing dd/mm/yy | Thời gian thử nghiệm Time of testing, h:min | Thời gian theo dõi Duration, min | Thời điểm Period of time, min | Tải trọng thử nghiệm Testing load |  |  | Số đọc trên đồng hồ chuyển vị Reading on dial gauges, mm |  |  |  | Chuyển vị đầu cọc, mm Movement of pile head |  |  |  | Chuyển vị trung bình Average of movement mm | Số gia chuyển vị Difference of movement mm | Tổng chuyển vị Total movement, mm | Tổng thời gian Total duration, min | Độ lún (S), 0.01mm | ∆S/h | S/P | lg(S) | S/lgP | S/lgt
|  |  |  | Cấp tải/ Percentage of loading, | Tải trrọng thử nghiệm Testing load, tf, | Áp lực lên tấm ép/ Stress on plate, kgf | No 1 | No 2 | No 3 | No 4 | S1 | S2 | S3 | S4
2018-08-27 | 10:18:00 ;AM | [5 empty] | 0 | 0 | 0 | 0
|  | 1 | 1 | 0.0866 | 3.897 | 336.3 | 0.2 | 0.19 | 0.2 | 0.19 | 0.2 | 0.19 | 0.2 | 0.19 | 0.195 | 0.195 | 0.195 | 1
|  | 5 | 5 | 0.0866 |  |  | 0.09 | 0.08 | 0.09 | 0.08 | 0.09 | 0.08 | 0.09 | 0.08 | 0.085 | -0.11 | 0.085 | 5
|  | 0 |  | 0.0866 |  |  | 0.11 | 0.11 | 0.11 | 0.11 | 0.11 | 0.11 | 0.11 | 0.11 | 0.11 | 0.025 | 0.11 | 0
| 10:24:00 ;AM | 1 | 1 | 0.1089 | 4.9005 | 418.1 | 0.15 | 0.12 | 0.15 | 0.12 | 0.15 | 0.12 | 0.15 | 0.12 | 0.135 | 0.025 | 0.135 | 1
|  | 5 | 5 |  |  |  | 0.07 | 0.06 | 0.07 | 0.06 | 0.07 | 0.06 | 0.07 | 0.06 | 0.065 | -0.07 | 0.065 | 5
|  | 0 |  |  |  |  | 0.08 | 0.06 | 0.08 | 0.06 | 0.08 | 0.06 | 0.08 | 0.06 | 0.07 | 0.005 | 0.07 | 0 | [7 empty] | 0 | 1000 | 10 | 10000
| 10:30:00 ;AM | 1 | 1 | 0.128 | 5.76 | 499.7 | 0.1 | 0.1 | 0.1 | 0.1 | 0.1 | 0.1 | 0.1 | 0.1 | 0.1 | 0.03 | 0.1 | 1 | [7 empty] | 144
|  | 30 | 30 | 0.128 |  |  | 0.04 | 0.05 | 0.04 | 0.05 | 0.04 | 0.05 | 0.04 | 0.05 | 0.045 | -0.055 | 0.045 | 30 | [6 empty] | 1 | 144 | 144
| 11:00:00 ;AM | 0 | 0 | 12.8% |  |  | 0.06 | 0.05 | 0.06 | 0.05 | 0 | 0 | 0 | 0 | 0 |  | 0 | 0 | 0 |  | #DIV/0!
2018-08-27 | 11:01:00 ;AM | 0 | 0 | 12.43% | 5.5935 | 480.9 | 0.1 | 0.09 | 0.1 | 0.09 | 0.1 | 0.09 | 0.1 | 0.09 | 0.095 | 0.095 | 0.095 | 0 | -9.5 |  | 0.016984 | -1.022276 | 0.1270591 |  | 1.25 | 180 | 180
|  | 1 | 1 | 12.43% | 5.5935 | 480.9 | 0.12 | 0.11 | 0.12 | 0.11 | 0.12 | 0.11 | 0.12 | 0.11 | 0.115 | 0.02 | 0.115 | 1 | -11.5 |  | 0.02055958 | -0.9393022 | 0.1538084 | #DIV/0! | 1.5 | 216 | 216 | 2.5 | 2.5
|  | 4 | 5 | 12.43% | 5.5935 | 480.9 | 0.14 | 0.12 | 0.14 | 0.12 | 0.14 | 0.12 | 0.14 | 0.12 | 0.13 | 0.015 | 0.13 | 5 | -13 |  | 0.02324126 | -0.8860566 | 0.1738703 | 0.185988 | 1.75 | 252 | 252 | 5 | 5
|  | 10 | 15 | 12.43% | 5.5935 | 480.9 | 0.15 | 0.14 | 0.15 | 0.14 | 0.15 | 0.14 | 0.15 | 0.14 | 0.145 | 0.015 | 0.145 | 15 | -14.5 |  | 0.02592295 | -0.838632 | 0.1939323 | 0.1232898 | 2 | 288 | 288 | 10 | 10
|  | 10 | 25 | 12.43% | 5.5935 | 480.9 | 0.16 | 0.15 | 0.16 | 0.15 | 0.16 | 0.15 | 0.16 | 0.15 | 0.155 | 0.01 | 0.155 | 25 | -15.5 |  | 0.02771074 | -0.8096683 | 0.2073069 | 0.1108774 | 2.25 | 324 | 324 | 15 | 15
|  | 5 | 30 | 12.43% | 5.5935 | 480.9 | 0.17 | 0.16 | 0.17 | 0.16 | 0.17 | 0.16 | 0.17 | 0.16 | 0.165 | 0.01 | 0.165 | 30 | -16.5 | 0.14 | 0.02949853 | -0.7825161 | 0.2206816 | 0.1117038 | 2.5 | 360 | 360 | 20 | 20
2018-08-27 | 11:31:00 ;AM | 0 | 0 | 25.2% | 11.34 | 961.9 | 0.26 | 0.23 | 0.26 | 0.23 | 0.26 | 0.23 | 0.26 | 0.23 | 0.245 | 0.08 | 0.245 | 30 | -24.5 |  | 0.02160494 | -0.6108339 | 0.2323127 | 0.1658632 | 2 | 288 | 288 | 25 | 25
|  | 1 | 1 | 25.2% | 11.34 | 961.9 | 0.28 | 0.25 | 0.28 | 0.25 | 0.28 | 0.25 | 0.28 | 0.25 | 0.265 | 0.02 | 0.265 | 31 | -26.5 |  | 0.02336861 | -0.5767541 | 0.251277 | 0.17769 | 1.5 | 216 | 216 | 30 | 30
|  | 4 | 5 | 25.2% | 11.34 | 961.9 | 0.3 | 0.27 | 0.3 | 0.27 | 0.3 | 0.27 | 0.3 | 0.27 | 0.285 | 0.02 | 0.285 | 35 | -28.5 |  | 0.02513228 | -0.5451551 | 0.2702413 | 0.1845774 | 1 | 144 | 144 | 35 | 35
|  | 10 | 15 | 25.2% | 11.34 | 961.9 | 0.32 | 0.29 | 0.32 | 0.29 | 0.32 | 0.29 | 0.32 | 0.29 | 0.305 | 0.02 | 0.305 | 45 | -30.5 |  | 0.02689594 | -0.5157002 | 0.2892056 | 0.1844893 | 0.5 | 72 | 72
|  | 10 | 25 | 25.2% | 11.34 | 961.9 | 0.35 | 0.32 | 0.35 | 0.32 | 0.35 | 0.32 | 0.35 | 0.32 | 0.335 | 0.03 | 0.335 | 55 | -33.5 |  | 0.02954145 | -0.4749552 | 0.3176521 | 0.1924886
|  | 5 | 30 | 25.2% | 11.34 | 961.9 | 0.38 | 0.35 | 0.38 | 0.35 | 0.38 | 0.35 | 0.38 | 0.35 | 0.365 | 0.03 | 0.365 | 60 | -36.5 | 0.24 | 0.03218695 | -0.4377071 | 0.3460985 | 0.2052694
2018-08-27 | 12:02:00 ;PM | 0 | 0 | 37.5% | 16.875 | 1442.8 | 0.8 | 0.78 | 0.8 | 0.78 | 0.8 | 0.78 | 0.8 | 0.78 | 0.79 | 0.425 | 0.79 | 60 | -79 |  | 0.04681481 | -0.1023729 | 0.6437189 | 0.4442817
|  | 1 | 1 | 37.5% | 16.875 | 1442.8 | 0.85 | 0.82 | 0.85 | 0.82 | 0.85 | 0.82 | 0.85 | 0.82 | 0.835 | 0.045 | 0.835 | 61 | -83.5 |  | 0.04948148 | -0.07831352 | 0.6803864 | 0.4677007
|  | 4 | 5 | 37.5% | 16.875 | 1442.8 | 0.9 | 0.89 | 0.9 | 0.89 | 0.9 | 0.89 | 0.9 | 0.89 | 0.895 | 0.06 | 0.895 | 65 | -89.5 |  | 0.05303704 | -0.04817696 | 0.7292765 | 0.4936805
|  | 10 | 15 | 37.5% | 16.875 | 1442.8 | 0.93 | 0.92 | 0.93 | 0.92 | 0.93 | 0.92 | 0.93 | 0.92 | 0.925 | 0.03 | 0.925 | 75 | -92.5 |  | 0.05481481 | -0.03385827 | 0.7537215 | 0.4933172
|  | 10 | 25 | 37.5% | 16.875 | 1442.8 | 0.96 | 0.95 | 0.96 | 0.95 | 0.96 | 0.95 | 0.96 | 0.95 | 0.955 | 0.03 | 0.955 | 85 | -95.5 |  | 0.05659259 | -0.01999663 | 0.7781665 | 0.4949677
|  | 5 | 30 | 37.5% | 16.875 | 1442.8 | 1 | 0.98 | 1 | 0.98 | 1 | 0.98 | 1 | 0.98 | 0.99 | 0.035 | 0.99 | 90 | -99 | 0.4 | 0.05866667 | -0.004364805 | 0.8066857 | 0.5065901
2018-08-27 | 12.33;00;PM | 0 | 0 | 49.9% | 22.455 | 1923.8 | 1.4 | 1.55 | 1.4 | 1.55 | 1.4 | 1.55 | 1.4 | 1.55 | 1.475 | 0.485 | 1.475 | 90 | -147.5 |  | 0.06568693 | 0.168792 | 1.091531 | 0.7547681
|  | 1 | 1 | 49.9% | 22.455 | 1923.8 | 1.5 | 1.65 | 1.5 | 1.65 | 1.5 | 1.65 | 1.5 | 1.65 | 1.575 | 0.1 | 1.575 | 91 | -157.5 |  | 0.07014028 | 0.1972806 | 1.165533 | 0.8039646
|  | 4 | 5 | 49.9% | 22.455 | 1923.8 | 1.58 | 1.73 | 1.58 | 1.73 | 1.58 | 1.73 | 1.58 | 1.73 | 1.655 | 0.08 | 1.655 | 95 | -165.5 |  | 0.07370296 | 0.218798 | 1.224735 | 0.8368207
|  | 10 | 15 | 49.9% | 22.455 | 1923.8 | 1.61 | 1.76 | 1.61 | 1.76 | 1.61 | 1.76 | 1.61 | 1.76 | 1.685 | 0.03 | 1.685 | 105 | -168.5 |  | 0.07503897 | 0.2265999 | 1.246935 | 0.8336676
|  | 10 | 25 | 49.9% | 22.455 | 1923.8 | 1.66 | 1.81 | 1.66 | 1.81 | 1.66 | 1.81 | 1.66 | 1.81 | 1.735 | 0.05 | 1.735 | 115 | -173.5 |  | 0.07726564 | 0.2392995 | 1.283936 | 0.8419478
|  | 5 | 30 | 49.9% | 22.455 | 1923.8 | 1.7 | 1.86 | 1.7 | 1.86 | 1.7 | 1.86 | 1.7 | 1.86 | 1.78 | 0.045 | 1.78 | 120 | -178 | 0.61 | 0.07926965 | 0.25042 | 1.317237 | 0.8561062
2018-08-27 | 13.04.00;PM | 0 | 0 | 62.4% | 28.08 | 24.4.7 | 2.05 | 2.2 | 2.05 | 2.2 | 2.05 | 2.2 | 2.05 | 2.2 | 2.125 | 0.345 | 2.125 | 120 | -212.5 |  | 0.07567664 | 0.3273589 | 1.467139 | 1.022037
|  | 1 | 1 | 62.4% | 28.08 | 24.4.7 | 2.15 | 2.3 | 2.15 | 2.3 | 2.15 | 2.3 | 2.15 | 2.3 | 2.225 | 0.1 | 2.225 | 121 | -222.5 |  | 0.07923789 | 0.34733 | 1.536181 | 1.068281
|  | 4 | 5 | 62.4% | 28.08 | 24.4.7 | 2.25 | 2.4 | 2.25 | 2.4 | 2.25 | 2.4 | 2.25 | 2.4 | 2.325 | 0.1 | 2.325 | 125 | -232.5 |  | 0.08279915 | 0.366423 | 1.605223 | 1.108774
|  | 10 | 15 | 62.4% | 28.08 | 24.4.7 | 2.28 | 2.44 | 2.28 | 2.44 | 2.28 | 2.44 | 2.28 | 2.44 | 2.36 | 0.035 | 2.36 | 135 | -236 |  | 0.08404558 | 0.372912 | 1.629387 | 1.107808
|  | 10 | 25 | 62.4% | 28.08 | 24.4.7 | 2.31 | 2.48 | 2.31 | 2.48 | 2.31 | 2.48 | 2.31 | 2.48 | 2.395 | 0.035 | 2.395 | 145 | -239.5 |  | 0.08529202 | 0.3793055 | 1.653552 | 1.108095
|  | 5 | 30 | 62.4% | 28.08 | 24.4.7 | 2.35 | 2.52 | 2.35 | 2.52 | 2.35 | 2.52 | 2.35 | 2.52 | 2.435 | 0.04 | 2.435 | 150 | -243.5 | 0.62 | 0.08671652 | 0.386499 | 1.681169 | 1.118979
2018-08-27 | 13.35.00 PM | 0 | 0 | 75% | 33.75 | 2885.6 | 2.6 | 2.83 | 2.6 | 2.83 | 2.6 | 2.83 | 2.6 | 2.83 | 2.715 | 0.28 | 2.715 | 150 | -271.5 |  | 0.08044444 | 0.4337698 | 1.776514 | 1.24765
|  | 1 | 1 | 75% | 33.75 | 2885.6 | 2.7 | 2.93 | 2.7 | 2.93 | 2.7 | 2.93 | 2.7 | 2.93 | 2.815 | 0.1 | 2.815 | 151 | -281.5 |  | 0.08340741 | 0.4494784 | 1.841947 | 1.291891
|  | 4 | 5 | 75% | 33.75 | 2885.6 | 2.8 | 3.03 | 2.8 | 3.03 | 2.8 | 3.03 | 2.8 | 3.03 | 2.915 | 0.1 | 2.915 | 155 | -291.5 |  | 0.08637037 | 0.4646386 | 1.907381 | 1.330849
|  | 10 | 15 | 75% | 33.75 | 2885.6 | 2.84 | 3.06 | 2.84 | 3.06 | 2.84 | 3.06 | 2.84 | 3.06 | 2.95 | 0.035 | 2.95 | 165 | -295 |  | 0.08740741 | 0.469822 | 1.930282 | 1.330337
|  | 10 | 25 | 75% | 33.75 | 2885.6 | 2.88 | 3.1 | 2.88 | 3.1 | 2.88 | 3.1 | 2.88 | 3.1 | 2.99 | 0.04 | 2.99 | 175 | -299 |  | 0.08859259 | 0.4756712 | 1.956456 | 1.333014
|  | 5 | 30 | 75% | 33.75 | 2885.6 | 2.93 | 3.15 | 2.93 | 3.15 | 2.93 | 3.15 | 2.93 | 3.15 | 3.04 | 0.05 | 3.04 | 180 | -304 | 0.65 | 0.09007407 | 0.4828736 | 1.989172 | 1.347952
| 14.06.00 PM | 0 | 0 | 87.5% | 39.375 | 3366.6 | 3.2 | 3.4 | 3.2 | 3.4 | 3.2 | 3.4 | 3.2 | 3.4 | 3.3 | 0.26 | 3.3 | 180 | -330 |  | 0.08380952 | 0.5185139 | 2.068679 | 1.463238
|  | 1 | 1 | 87.5% | 39.375 | 3366.6 | 3.3 | 3.52 | 3.3 | 3.52 | 3.3 | 3.52 | 3.3 | 3.52 | 3.41 | 0.11 | 3.41 | 181 | -341 |  | 0.08660317 | 0.5327544 | 2.137635 | 1.510401
|  | 4 | 5 | 87.5% | 39.375 | 3366.6 | 3.4 | 3.62 | 3.4 | 3.62 | 3.4 | 3.62 | 3.4 | 3.62 | 3.51 | 0.1 | 3.51 | 185 | -351 |  | 0.08914286 | 0.5453071 | 2.200323 | 1.548184
|  | 10 | 15 | 87.5% | 39.375 | 3366.6 | 3.45 | 3.65 | 3.45 | 3.65 | 3.45 | 3.65 | 3.45 | 3.65 | 3.55 | 0.04 | 3.55 | 195 | -355 |  | 0.09015873 | 0.5502284 | 2.225398 | 1.550195
|  | 10 | 25 | 87.5% | 39.375 | 3366.6 | 3.5 | 3.66 | 3.5 | 3.66 | 3.5 | 3.66 | 3.5 | 3.66 | 3.58 | 0.03 | 3.58 | 205 | -358 |  | 0.09092063 | 0.553883 | 2.244204 | 1.548608
|  | 5 | 30 | 87.5% | 39.375 | 3366.6 | 3.52 | 3.67 | 3.52 | 3.67 | 3.52 | 3.67 | 3.52 | 3.67 | 3.595 | 0.015 | 3.595 | 210 | -359.5 | 0.59 | 0.09130159 | 0.5556989 | 2.253607 | 1.548088
2018-08-27 | 14.37.00PM | 0 | 0 | 100% | 45 | 3847.5 | 3.78 | 4.05 | 3.78 | 4.05 | 3.78 | 4.05 | 3.78 | 4.05 | 3.915 | 0.32 | 3.915 | 210 | -391.5 |  | 0.087 | 0.5927318 | 2.368117 | 1.685887
|  | 1 | 1 | 100% | 45 | 3847.5 | 3.86 | 4.13 | 3.86 | 4.13 | 3.86 | 4.13 | 3.86 | 4.13 | 3.995 | 0.08 | 3.995 | 211 | -399.5 | 24 | 0.08877778 | 0.6015168 | 2.416507 | 1.71881
|  | 4 | 5 | 100% | 45 | 3847.5 | 3.94 | 4.21 | 3.94 | 4.21 | 3.94 | 4.21 | 3.94 | 4.21 | 4.075 | 0.08 | 4.075 | 215 | -407.5 | 1.2 | 0.09055556 | 0.6101276 | 2.464898 | 1.747099
|  | 10 | 15 | 100% | 45 | 3847.5 | 4 | 4.25 | 4 | 4.25 | 4 | 4.25 | 4 | 4.25 | 4.125 | 0.05 | 4.125 | 225 | -412.5 | 0.3 | 0.09166667 | 0.615424 | 2.495142 | 1.75369
|  | 10 | 25 | 100% | 45 | 3847.5 | 4.06 | 4.29 | 4.06 | 4.29 | 4.06 | 4.29 | 4.06 | 4.29 | 4.175 | 0.05 | 4.175 | 235 | -417.5 | 0.3 | 0.09277778 | 0.6206565 | 2.525386 | 1.76081
| 15.07.00PM | 5 | 30 | 100% | 45 | 3847.5 | 4.11 | 4.32 | 4.11 | 4.32 | 4.11 | 4.32 | 4.11 | 4.32 | 4.215 | 0.04 | 4.215 | 240 | -421.5 | 0.48 | 0.09366667 | 0.6247976 | 2.549581 | 1.770851
| 15.08.00PM | 0 | 0 | 87.5% | 39.375 | 3366.6 | 4.02 | 4.23 | 4.02 | 4.23 | 4.02 | 4.23 | 4.02 | 4.23 | 4.125 | -0.09 | 4.125 | 240 | -412.5 |  | 0.1047619 | 0.615424 | 2.585849 | 1.733039
|  | 1 | 1 | 87.5% | 39.375 |  | 4.02 | 4.23 | 4.02 | 4.23 | 4.02 | 4.23 | 4.02 | 4.23 | 4.125 | 0 | 4.125 | 241 | -412.5 |  | 0.1047619 | 0.615424 | 2.585849 | 1.731726
|  | 1 | 2 | 87.5% | 39.375 |  | 4.03 | 4.24 | 4.03 | 4.24 | 4.03 | 4.24 | 4.03 | 4.24 | 4.135 | 0.01 | 4.135 | 242 | -413.5 |  | 0.1050159 | 0.6164755 | 2.592118 | 1.734614
|  | 3 | 5 | 87.5% | 39.375 |  | 4.04 | 4.25 | 4.04 | 4.25 | 4.04 | 4.25 | 4.04 | 4.25 | 4.145 | 0.01 | 4.145 | 245 | -414.5 |  | 0.1052698 | 0.6175245 | 2.598387 | 1.734915
2018-08-27 | 15.13.00PM | 0 | 0 | 75% | 33.75 | 2885.6 | 3.97 | 4.14 | 3.97 | 4.14 | 3.97 | 4.14 | 3.97 | 4.14 | 4.055 | -0.09 | 4.055 | 245 | -405.5 |  | 0.1201481 | 0.6079909 | 2.65332 | 1.697245
|  | 1 | 1 | 75% | 33.75 |  | 3.97 | 4.14 | 3.97 | 4.14 | 3.97 | 4.14 | 3.97 | 4.14 | 4.055 | 0 | 4.055 | 246 | -405.5 |  | 0.1201481 | 0.6079909 | 2.65332 | 1.695989
|  | 1 | 2 | 75% | 33.75 |  | 3.98 | 4.15 | 3.98 | 4.15 | 3.98 | 4.15 | 3.98 | 4.15 | 4.065 | 0.01 | 4.065 | 247 | -406.5 |  | 0.1204444 | 0.6090605 | 2.659864 | 1.69892
|  | 3 | 5 | 75% | 33.75 |  | 3.99 | 4.16 | 3.99 | 4.16 | 3.99 | 4.16 | 3.99 | 4.16 | 4.075 | 0.01 | 4.075 | 250 | -407.5 |  | 0.1207407 | 0.6101276 | 2.666407 | 1.699375
| 15.18.00PM | 0 | 0 | 62.5% | 28.125 | 24.4.7 | 3.89 | 4.06 | 3.89 | 4.06 | 3.89 | 4.06 | 3.89 | 4.06 | 3.975 | -0.1 | 3.975 | 250 | -397.5 |  | 0.1413333 | 0.5993371 | 2.743096 | 1.657673
|  | 1 | 1 | 62.5% | 28.125 |  | 3.89 | 4.06 | 3.89 | 4.06 | 3.89 | 4.06 | 3.89 | 4.06 | 3.975 | 0 | 3.975 | 251 | -397.5 |  | 0.1413333 | 0.5993371 | 2.743096 | 1.656475
|  | 1 | 2 | 62.5% | 28.125 |  | 3.9 | 4.07 | 3.9 | 4.07 | 3.9 | 4.07 | 3.9 | 4.07 | 3.985 | 0.01 | 3.985 | 252 | -398.5 |  | 0.1416889 | 0.6004283 | 2.749997 | 1.659448
|  | 3 | 5 | 62.5% | 28.125 |  | 3.91 | 4.08 | 3.91 | 4.08 | 3.91 | 4.08 | 3.91 | 4.08 | 3.995 | 0.01 | 3.995 | 255 | -399.5
| 15.23.00PM | 0 | 0 | 50% | 22.5 | 1923.8 | 3.8 | 3.97 | 3.8 | 3.97 | 3.8 | 3.97 | 3.8 | 3.97 | 3.885 | -0.11 | 3.885 | 255 | -388.5
|  | 1 | 1 | 50% | 22.5 |  | 3.8 | 3.97 | 3.8 | 3.97 | 3.8 | 3.97 | 3.8 | 3.97 | 3.885 | 0 | 3.885 | 256 | -388.5
|  | 1 | 2 | 50% | 22.5 |  | 3.81 | 3.98 | 3.81 | 3.98 | 3.81 | 3.98 | 3.81 | 3.98 | 3.895 | 0.01 | 3.895 | 257 | -389.5
|  | 3 | 5 | 50% | 22.5 |  | 3.82 | 3.99 | 3.82 | 3.99 | 3.82 | 3.99 | 3.82 | 3.99 | 3.905 | 0.01 | 3.905 | 260 | -390.5
2018-08-27 | 15.28.00PM | 0 | 0 | 37.5% | 16.875 | 1442.8 | 3.72 | 3.89 | 3.72 | 3.89 | 3.72 | 3.89 | 3.72 | 3.89 | 3.805 | -0.1 | 3.805 | 260 | -380.5
|  | 1 | 1 | 37.5% | 16.875 |  | 3.71 | 3.88 | 3.71 | 3.88 | 3.71 | 3.88 | 3.71 | 3.88 | 3.795 | -0.01 | 3.795 | 261 | -379.5
|  | 1 | 2 | 37.5% | 16.875 |  | 3.7 | 3.87 | 3.7 | 3.87 | 3.7 | 3.87 | 3.7 | 3.87 | 3.785 | -0.01 | 3.785 | 262 | -378.5
|  | 3 | 5 | 37.5% | 16.875 |  | 3.69 | 3.85 | 3.69 | 3.85 | 3.69 | 3.85 | 3.69 | 3.85 | 3.77 | -0.015 | 3.77 | 265 | -377
| 15.33.00PM | 0 | 0 | 25% | 11.25 | 961.9 | 3.6 | 3.76 | 3.6 | 3.76 | 3.6 | 3.76 | 3.6 | 3.76 | 3.68 | -0.09 | 3.68 | 265 | -368
|  | 1 | 1 | 25% | 11.25 |  | 3.59 | 3.75 | 3.59 | 3.75 | 3.59 | 3.75 | 3.59 | 3.75 | 3.67 | -0.01 | 3.67 | 266 | -367
|  | 1 | 2 | 25% | 11.25 |  | 3.58 | 3.74 | 3.58 | 3.74 | 3.58 | 3.74 | 3.58 | 3.74 | 3.66 | -0.01 | 3.66 | 267 | -366
|  | 3 | 5 | 25% | 11.25 |  | 3.56 | 3.72 | 3.56 | 3.72 | 3.56 | 3.72 | 3.56 | 3.72 | 3.64 | -0.02 | 3.64 | 270 | -364
| 15.38.00PM | 0 | 0 | 12.5% | 5.625 | 480.9 | 3.48 | 3.62 | 3.48 | 3.62 | 3.48 | 3.62 | 3.48 | 3.62 | 3.55 | -0.09 | 3.55 | 270 | -355
|  | 1 | 1 | 12.5% | 5.625 |  | 3.47 | 3.61 | 3.47 | 3.61 | 3.47 | 3.61 | 3.47 | 3.61 | 3.54 | -0.01 | 3.54 | 271 | -354
|  | 1 | 2 | 12.5% | 5.625 |  | 3.46 | 3.6 | 3.46 | 3.6 | 3.46 | 3.6 | 3.46 | 3.6 | 3.53 | -0.01 | 3.53 | 272 | -353 |  | 0.6275556 | 0.5477747 | 4.705898 | 1.449949
|  | 3 | 5 | 12.5% | 5.625 |  | 3.45 | 3.58 | 3.45 | 3.58 | 3.45 | 3.58 | 3.45 | 3.58 | 3.515 | -0.015 | 3.515 | 275 | -351.5 |  | 0.6248889 | 0.5459253 | 4.685901 | 1.440968
2018-08-27 | 15.43;00 PM | 0 | 0 | 0 | 0 | 0 | 3.32 | 3.43 | 3.32 | 3.43 | 3.32 | 3.43 | 3.32 | 3.43 | 3.375 | -0.14 | 3.375 | 275 | -337.5 |  | #DIV/0! | 0.5282738 | #VALUE! | 1.383575
|  | 1 | 1 | 0 | 0 |  | 3.31 | 3.42 | 3.31 | 3.42 | 3.31 | 3.42 | 3.31 | 3.42 | 3.365 | -0.01 | 3.365 | 276 | -336.5 |  | #DIV/0! | 0.5269851 | #VALUE! | 1.378585
|  | 1 | 2 | 0 | 0 |  | 3.3 | 3.41 | 3.3 | 3.41 | 3.3 | 3.41 | 3.3 | 3.41 | 3.355 | -0.01 | 3.355 | 277 | -335.5 |  | #DIV/0! | 0.5256925 | #VALUE! | 1.373604
| 15.47.00PM | 3 | 5 | 0 | 0 |  | 3.26 | 3.38 | 3.26 | 3.38 | 3.26 | 3.38 | 3.26 | 3.38 | 3.32 | -0.035 | 3.32 | 280 | -332 |  | #DIV/0! | 0.5211381 | #VALUE! | 1.356676
29.53
#REF!
[15 empty] | #REF! |  |  |  | 6.378
Qui trình
tăng tải/ Applied load (Từ/from O KN đến/to 31.5 KN )
Xả tải/ Release load (Từ/from 50.3 KN đến/to 0KN )
tăng tải/ Applied load (Từ/from 0 KN đến/to 760 KN )
Xả tải/ Release load (Từ/from 760 KN đến/to 0 KN )
Qui trình
JSG 1521-1995
Qui trình
tăng tải/ Applied load (Từ/from O KN đến/to 37.73 KN )
Xả tải/ Release load (Từ/from 37.73 KN đến/to 0KN )
tăng tải/ Applied load (Từ/from 0 KN đến/to 37.73 KN )
Xả tải/ Release load (Từ/from 37.73 KN đến/to 0 KN )
Qui trình
JSG 1521-1995