## PKQ DAM NEN DA
CÔNG TY CỔ PHẦN TƯ VẤN KIỂM ĐỊNH XÂY DỰNG PHÍA NAM
SOUTH CONSTRUCTION INSPECTION CONSULTANT JOINT STOCK COMPANY
|  |  | Trụ sở & PTN: Phòng B01-Tòa nhà eTUNNEL | [5 empty] | Văn phòng đại diện: Phòng G01- Tòa nhà PLUG-IN
|  |  | L11-L12 Miếu Nổi P.3 Bình Thạnh HCM, Việt Nam | [5 empty] | 223 Điện Biên Phủ P.15 BT HCM, Việt Nam
|  |  | ĐT: (84).8. 35 123 171 – Fax: (84).8.35 123 181 | [5 empty] | ĐT: (84).8. 8404415~7 – Fax: (84).8. 8404412
|  |  | E-mail: scic@dmc.vn | [5 empty] | Website: http://www.dangminh.vn
HS Số/ Ref No: |  |  |  | PHIẾU KẾT QUẢ THỬ NGHIỆM TEST REPORT |  |  |  | LAS-XD-506
0924-01
Ngày/ Date: |  |  | 2018-09-24 | Ban Hành Lần 01 Số Bản 05/ 01 issue-05 Copies |  |  |  | Trang/ Page: 3/3
1. Khách hàng/ Customer |  |  |  | CÔNG TY TNHH QUỐC TẾ VINATA - CHI NHÁNH Tp HỒ CHÍ MINH VINATA INTERNATIONAL CO.,LTD- HO CHI MINH CITY BRANCH.
2. Địa chỉ/ Address |  |  |  | 171 Võ Thị Sáu, Quận 3, Tp. HCM/ 171 Vo Thi Sau, 3 District, Ho Chi Minh City
3. Tên và ký hiệu mẫu/ Notation and name of Sample |  |  |  | ĐÁ 0x4 - MỎ ĐÁ HÓA AN- BIÊN HÒA- ĐỒNG NAI
4. Công trình/ Project |  |  |  | AICA VIET NAM NEW FACTORY
5. Địa chỉ/Address |  |  |  | Lot 4- Road 4- Nhon Trach Industrial Pank- Dong Nai Province- Viet Nam.
6. Hạng mục/ Items |  |  |  | Đá 0x4 dùng cho công trình
7. Đơn vị thầu phụ/Subcontractor |  |  |  | CÔNG TY TNHH TƯ VẤN ĐẦU TƯ XÂY DỰNG AQA
7. Tiêu chuẩn / Test method |  |  |  | 22 TCN 333:2006
8. Yêu cầu TN/ Test requirement |  |  |  | Kiểm tra khối lượng thể tích khô lớn nhất và độ ẩm lớn nhất Check unit weight dry and moisture largest
9. Ngày thử nghiệm/ Testing date |  |  |  |  | 2018-09-22
10. Kết quả thử nghiệm/ Testing Result
Stt. No. |  | Độ ẩm mẫu Sample moisture, % |  |  | Khối lượng thể tích ẩm Wet Density, g/cm3 |  | Khối lượng thể tích khô Dry Density, g/cm3 |  |  | Khối lượng thể tích khô Dry Density, g/cm3 | Độ ẩm mẫu Sample moisture, %
1 |  | 2.8 |  |  | 2.269 |  | 2.207198 |  |  | 2.207198 | 2.8
2 |  | 4.2 |  |  | 2.37 |  | 2.274472 |  |  | 2.274472 | 4.2
3 |  | 5.5 |  |  | 2.439 |  | 2.311848 |  |  | 2.311848 | 5.5
4 |  | 6.7 |  |  | 2.415 |  | 2.263355 |  |  | 2.263355 | 6.7
5 |  | 7.8 |  |  | 2.376 |  | 2.204082
| 10.2 Biểu đồ Quan hệ giữa khối lượng thể tích khô và độ ẩm, Graphic Relative of moisture and density: | [9 empty] | 0 | 0
[6 empty] | 10.3 Số liệu hiểu chỉnh kết quả/ Correct factor : |  |  |  |  | 0 | 0
[6 empty] | Hàm lượng hạt lơn hơn sàng 19mm (Fraction content over)> 19 mm |  | % | 21
[6 empty] | Khối lượng riêng của hạt lớn hơn 19mm (Mass density of fraction over) >19mm |  | g/cm3 | 2.72 |  | 2 | 0
[11 empty] | 0 | 0
[6 empty] | Độ ẩm tốt nhất (Optimum moisture) |  | % | 5.5
[6 empty] | Khối lượng thể tích lớn nhất (Maximum dry density) |  | g/cm3 | 2.311848
[6 empty] | Độ ẩm tốt nhất sau khi hiệu chuẩn (Optimum moisture after correction) |  | % | 4.345
[6 empty] | Khối lượng thể tích khô lớn nhất sau khi hiệu chuẩn Maximum dry density after correction |  | g/cm3 | 2.387069
NGƯỜI THỰC HIỆN Tested by |  |  |  | PT. PHÒNG THÍ NGHIỆM Charge of the Laboratory |  |  | PHÓ GIÁM ĐỐC Vice Director
Đào Công Huân |  |  |  | Nguyễn Văn Hồng Chi |  |  | Nguyễn Thị Thủy
Kết quả trên chỉ có giá trị đối với mẫu do khách hàng chỉ định. | [8 empty] | 07.07WP09.R0-From07.07-REP15.R0

## PKQ Do chat K
CÔNG TY CỔ PHẦN TƯ VẤN KIỂM ĐỊNH XÂY DỰNG PHÍA NAM
SOUTH CONSTRUCTION INSPECTION CONSULTANT JOINT STOCK COMPANY
|  | Trụ sở & PTN: Phòng B01-Tòa nhà eTUNNEL | [7 empty] | Văn phòng đại diện: Phòng G01- Tòa nhà PLUG-IN
|  | L11-L12 Miếu Nổi P.3 Bình Thạnh HCM, Việt Nam | [7 empty] | 223 Điện Biên Phủ P.15 BT HCM, Việt Nam
|  | ĐT: (84).8. 35 123 171 – Fax: (84).8.35 123 181 | [7 empty] | ĐT: (84).8. 8404415~7 – Fax: (84).8. 8404412
|  | E-mail: scic@dmc.vn | [7 empty] | Website: http://www.dangminh.vn
Số (Ref.No): |  |  |  | PHIẾU KẾT QUẢ THỬ NGHIỆM TEST REPORT |  |  |  |  | LAS-XD-506
0924-01
Ngày (Date): |  | 2018-09-24 |  | Ban Hành Lần 01 Số Bản 04/ 01 issue-04 Copies |  |  |  |  | Trang 1/1
1 | Khách hàng/ Customers |  |  | CÔNG TY TNHH QUỐC TẾ VINATA - CHI NHÁNH Tp HỒ CHÍ MINH VINATA INTERNATIONAL CO.,LTD- HO CHI MINH CITY BRANCH
2 | Địa chỉ/Address |  |  | 171 Võ Thị Sáu - Quận 3 - Tp HCM/ 171 Vo Thi Sau, district 3, Ho Chi Minh City
3 | Công trình/ Works |  |  | AICA VIET NAM NEW FACTORY
4 | Hạng mục/ Categories |  |  | Nền đá 0x4 san lấp nền nhà xưởng
5 | Địa chỉ công trình/ Location |  |  | Lot 4- Road 4- Nhon Trach Industrial Pank- Dong Nai Province- Viet Nam.
6 | Số lượng mẫu/ Quantity |  |  | 02 vị trí
7 | Tiêu chuẩn / Test method |  |  | 22TCN 346:2006, 22 TCN 333:2006
8 | Yêu cầu thí nghiệm/ Test requirement |  |  | Kiểm tra độ chặt K=0.98 nền đá 0x4 san lấp nền nhà xưởng
9 | Ngày thí nghiệm/ Testing date |  |  | 2018-09-22
10 | Kết quả/ Test Result
STT. No. | Lý trình và vị trí thí nghiệm/ Test Location |  | KL bình và cát trướckhi TN/Average volume and sand before the test, g | KL bình và cát sau khi TN/Average volume and sand after the test,g | Thể tích | KL mẫu | KLTT mẫu | Độ ẩm | KLTT mẫu | Độ chặt
[5 empty] | hố đào | trong hố | ướt gw | thực tế | khô gk | K =
[5 empty] | Volume | Weight | Wet | Moisture | Dry | Compaction
[5 empty] | of hole | of sample | density | content | density | factor
[5 empty] | Vh(cm³) | G(g) | (g/cm³) | W(%) | (g/cm³) | gk/gk,max
1 | M1-Trục : X5/XY6-Y8 |  | 9155 | 5475 | 1490.155 | 3650 | 2.44941 | 4.1 | 2.35294 | 0.9857024 | 536.9 | 515.6 | 4.131109
2 | M2-Trục: X4-X5/Y5-Y6 |  | 9122 | 5492 | 1454.993 | 3560 | 2.446747 | 4.2 | 2.348126 | 0.9836858 | 527.7 | 506.2 | 4.247333
- KLTT của cát tiêu chuẩn/ Density of standard sand, | [8 empty] | 1.422 | g/cm3:
- KL của cát tiêu chuẩn trong phểu/ standard volume of sand in the hopper, g | [8 empty] | 1561 | g
Stt. | Độ ẩm mẫu/Sample moisture, % |  |  | Khối lượng thể tích ẩm/Wet Density, g/cm3 |  |  | Khối lượng thể tích khô/Dry Density, g/cm3
1 | 2.8 |  |  | 2.269 |  |  | 2.207198
2 | 4.2 |  |  | 2.37 |  |  | 2.274472
3 | 5.5 |  |  | 2.439 |  |  | 2.311848
4 | 6.7 |  |  | 2.415 |  |  | 2.263355
5 | 7.8 |  |  | 2.376 |  |  | 2.204082
10.1 Biểu đồ Quan hệ giữa khối lượng thể tích khô và độ ẩm, Graphic Relative of moisture and density:
10.2 Số liệu hiểu chỉnh kết quả/ Correct factor :
[6 empty] | Hàm lượng hạt lớn hơn sàng (Fraction content over)> 19 mm |  |  | ,% | 21
[6 empty] | Khối lượng riêng của hạt lớn hơn sàng (Mass density of fraction over) >19mm |  |  | ,g/cm3 | 2.72
[6 empty] | Độ ẩm tốt nhất (Optimum moisture) |  |  | ,% | 5.5
[6 empty] | Khối lượng thể tích khô lớn nhất (Maximum dry density) |  |  | ,g/cm3 | 2.311848
[6 empty] | Độ ẩm tốt nhất sau khi hiệu chỉnh/ (Optimum moisture after correction) |  |  | ,% | 4.345
[6 empty] | Khối lượng thể tích khô lớn nhất sau khi hiệu chỉnh ximum dry density after correction, g/cm3 |  |  |  | 2.387069
Ghi chú : Kết quả đầm nén tiêu chuẫn theo kết quả số : 0709-15
NGƯỜI THỰC HIỆN Tested by |  |  |  | PT. PHÒNG THÍ NGHIỆM In charge of the Laboratory |  |  | PHÓ GIÁM ĐỐC Vice Director
Đào Công Huân |  |  |  | Nguyễn Văn Hồng Chi |  |  | Nguyễn Thị Thủy
Các kết quả thử nghiệm ghi trong phiếu này chỉ có giá trị đối với mẫu do khách hàng chỉ định. | [9 empty] | 07.07WP09.R0-From07.07-REP04.R0