## PKQ TP HH R722
CÔNG TY CỔ PHẦN TƯ VẤN KIỂM ĐỊNH XÂY DỰNG PHÍA NAM
SOUTH CONSTRUCTION INSPECTION CONSULTANT JOINT STOCK COMPANY
|  | Trụ sở & PTN: Phòng B01-Tòa nhà eTUNNEL | [5 empty] | Văn phòng đại diện: Phòng G01- Tòa nhà PLUG-IN
|  | L11-L12 Miếu Nổi P.3 Bình Thạnh HCM, Việt Nam | [5 empty] | 223 Điện Biên Phủ P.15 BT HCM, Việt Nam
|  | ĐT: (84).8.5 170886~7 – Fax: (84).8. 5170335 | [5 empty] | ĐT: (84).8. 8404415~7 – Fax: (84).8. 8404412
|  | E-mail:scic@dmc.vn |  |  |  | Website:http://www.dangminh.vn
|  | PHIẾU KẾT QUẢ THỬ NGHIỆM |  |  |  |  | LAS-XD506
No. | 1031-05 | TEST REPORT
Ngày | 2018-10-31 | Ban Hành Lần 01 Số Bản 04/ 01 issue-04 Copies |  |  |  |  | Trang 1/1
1. Đơn vị yêu cầu/ Client |  |  | CÔNG TY TNHH QUỐC TẾ VINATA - CHI NHÁNH Tp HỒ CHÍ MINH VINATA INTERNATIONAL CO.,LTD- HO CHI MINH CITY BRANCH
2. Địa chỉ/Address |  |  | 171 VÕ THỊ SÁU - QUẬN 3 - TP HCM 171 Vo Thi Sau, 3 district, Ho Chi Minh City
3. Công Trình/ Profect |  |  | SEDV NEW OFFICE BUILDING PROJECT
Địa chỉ/Address |  |  | Plot 105/5, Road No 5,Amata Industrial Park, Bien Hoa City - Dong Nai Province, Vietnam
4.Tên và ký hiệu mẫu/ Notation and name of Samnle |  |  | Nước dùng cho bê tông và vữa/ Water used for concrete and mortar
5. Nguồn góc mẫu Source of sample |  |  | Do khách hàng cung cấp / Provided by customers
6. Số lượng mẫu/Quantity |  |  | 01 mẫu /01 sample
7. Ngày nhận mẫu/ Received date |  |  | 2018-10-25
8. Ngày thí nghiệm/ Testing date |  |  | 2018-10-27
9. Kết quả kiểm nghiệm/Testing Result
Stt No | Tên chỉ tiêu/ Norms |  |  | Đơn vị/ Unit | Phương pháp thử/ Test method |  | Kết quả thử nghiệm/ Testing Result
1 | Độ Ph/ Ph value |  |  | _" | TCVN 6492 - 2001 |  | 6.8 |  | Không chứa váng dầu hoặc váng mỡ
2 | Màu sắc/ Color |  |  | _" | TCVN 6185 : 1996 (ISO 7887 - 1995) |  | Không màu/ No color
3 | Hàm lương cặn không tan/ Suspended solid content |  |  | mg/ l | TCVN 4560 - 1988 |  | 3.10 |  | • Lượng tạp chất hữu cơ không lớn hơn 15mg/l
4 | Hàm lương muối hoà tan/ Dissolved solid content |  |  | mg/ l | TCVN 4560 - 1988 |  | 35
5 | Hàm lương clorua(CL2)/ Chloride content |  |  | mg/ l | TCVN 6200 - 1996 |  | 21.5 |  | • Độ PH không nhỏ hơn 4 và không lớn hơn 12,5
6 | Hàm lương Sunfat(SO42)/ Sulfat content |  |  | mg/ l | TCVN 6200 - 1996 |  | 2.3
7 | Váng dầu mỡ/ Film of oil |  |  | _" | _" |  | Không có/ No observd |  | • Không có màu khi dùng cho bê tông và vữa trang trí
8 | Tạp chất hữu cơ/ Organic impurity content |  |  | mg/ l | TCVN 2671 - 1978 |  | 2.45
NGƯỜI THỰC HIỆN Tested by |  | PT. PHÒNG TN. Charge of the Laboratory |  |  | PHÓ GIÁM ĐỐC Vice Director
Đào Công Huân |  | Nguyễn Văn Hồng Chi |  |  | Nguyễn Thị Thủy
Kết quả trên chỉ có giá trị đối với mẫu khách hàng gửi tới. | [5 empty] | 07.07WP09.R0-From07.07-REP43.R0