## PKQ Do chat K
CÔNG TY CỔ PHẦN TƯ VẤN KIỂM ĐỊNH XÂY DỰNG PHÍA NAM
SOUTH CONSTRUCTION INSPECTION CONSULTANT JOINT STOCK COMPANY
|  | Trụ sở & PTN: Phòng B01-Tòa nhà eTUNNEL | [7 empty] | Văn phòng đại diện: Phòng G01- Tòa nhà PLUG-IN
|  | L11-L12 Miếu Nổi P.3 Bình Thạnh HCM, Việt Nam | [7 empty] | 223 Điện Biên Phủ P.15 BT HCM, Việt Nam
|  | ĐT: (84).8. 35 123 171 – Fax: (84).8.35 123 181 | [7 empty] | ĐT: (84).8. 8404415~7 – Fax: (84).8. 8404412
|  | E-mail: scic@dmc.vn | [7 empty] | Website: http://www.dangminh.vn
Số (Ref.No): |  |  |  | PHIẾU KẾT QUẢ THỬ NGHIỆM TEST REPORT |  |  |  |  | LAS-XD-506
0112-02
Ngày (Date): |  | 2019-01-12 |  | Ban Hành Lần 01 Số Bản 04/ 01 issue-04 Copies |  |  |  |  | Trang 1/1
1 | Khách hàng/ Customers |  |  | CÔNG TY TNHH QUỐC TẾ VINATA - CHI NHÁNH Tp HỒ CHÍ MINH VINATA INTERNATIONAL CO.,LTD- HO CHI MINH CITY BRANCH.
2 | Địa chỉ/Address |  |  | 171 Võ Thị Sáu - Quận 3 - Tp HCM/ 171 Vo Thi Sau, district 3, Ho Chi Minh City
3 | Công trình/ Works |  |  | MMV- TEST ROAD/ INSPECTION REPAIR BUILDING
4 | Hạng mục/ Categories |  |  | Nền đá 0x4 san lấp nền ( Loading yared)
5 | Địa chỉ công trình/ Location |  |  | Phường An Bình- Thị xã Dĩ An - tỉnh Bình Dương
6 | Số lượng mẫu/ Quantity |  |  | 01 vị trí
7 | Tiêu chuẩn / Test method |  |  | 22TCN 346:2006, 22 TCN 333:2006
8 | Yêu cầu thí nghiệm/ Test requirement |  |  | Kiểm tra độ chặt K=0.98 nền đá 0x4 san lấp ( Loading yard )
9 | Ngày thí nghiệm/ Testing date |  |  | 2019-01-11
10 | Kết quả/ Test Result
STT. No. | Lý trình và vị trí thí nghiệm/ Test Location |  | KL bình và cát trướckhi TN/Average volume and sand before the test, g | KL bình và cát sau khi TN/Average volume and sand after the test,g | Thể tích | KL mẫu | KLTT mẫu | Độ ẩm | KLTT mẫu | Độ chặt
[5 empty] | hố đào | trong hố | ướt gw | thực tế | khô gk | K =
[5 empty] | Volume | Weight | Wet | Moisture | Dry | Compaction
[5 empty] | of hole | of sample | density | content | density | factor
[5 empty] | Vh(cm³) | G(g) | (g/cm³) | W(%) | (g/cm³) | gk/gk,max
1 | M1- Loading yard |  | 8439 | 4704 | 1507.628 | 3533.5 | 2.343747 | 3.2 | 2.271073 | 0.9555537 | 536.5 | 519.9 | 3.192922
- KLTT của cát tiêu chuẩn/ Density of standard sand, | [8 empty] | 1.442 | g/cm3:
- KL của cát tiêu chuẩn trong phểu/ standard volume of sand in the hopper, g | [8 empty] | 1561 | g
Stt. | Độ ẩm mẫu/Sample moisture, % |  |  | Khối lượng thể tích ẩm/Wet Density, g/cm3 |  |  | Khối lượng thể tích khô/Dry Density, g/cm3
1 | 3.2 |  |  | 2.162 |  |  | 2.094961
2 | 4.5 |  |  | 2.296 |  |  | 2.197129
3 | 5.8 |  |  | 2.412 |  |  | 2.279773 | [6 empty] | 3 | 2.289
4 | 7 |  |  | 2.322 |  |  | 2.170093 | [6 empty] | 4.5 | 2.382
5 | 8.1 |  |  | 2.226 |  |  | 2.059204 | [6 empty] | 5.9 | 2.444
| 10.1 Biểu đồ Quan hệ giữa khối lượng thể tích khô và độ ẩm, Graphic Relative of moisture and density: | [12 empty] | 7.2 | 2.432
[6 empty] | 10.2 Số liệu hiểu chỉnh kết quả/ Correct factor : | [7 empty] | 8.4 | 2.409
[6 empty] | Hàm lượng hạt lớn hơn sàng (Fraction content over)> 19 mm |  |  | ,% | 25.2
[6 empty] | Khối lượng riêng của hạt lớn hơn sàng (Mass density of fraction over) >19mm |  |  | ,g/cm3 | 2.72
[6 empty] | Độ ẩm tốt nhất (Optimum moisture) |  |  | ,% | 5.8
[6 empty] | Khối lượng thể tích khô lớn nhất (Maximum dry density) |  |  | ,g/cm3 | 2.279773
[6 empty] | Độ ẩm tốt nhất sau khi hiệu chỉnh/ (Optimum moisture after correction) |  |  | ,% | 4.3384
[6 empty] | Khối lượng thể tích khô lớn nhất sau khi hiệu chỉnh ximum dry density after correction, g/cm3 |  |  |  | 2.376709
Ghi chú : Kết quả đầm nén tiêu chuẫn theo kết quả số : 0112-01
NGƯỜI THỰC HIỆN Tested by |  |  |  | PT. PHÒNG THÍ NGHIỆM In charge of the Laboratory |  |  | PHÓ GIÁM ĐỐC Vice Director
Đào Công Huân |  |  |  | Nguyễn Văn Hồng Chi |  |  | Nguyễn Thị Thủy
Các kết quả thử nghiệm ghi trong phiếu này chỉ có giá trị đối với mẫu do khách hàng chỉ định. | [9 empty] | 07.07WP09.R0-From07.07-REP04.R0