## FORM
COÂNG TY COÅ PHAÀN TÖ VAÁN KIEÅM ÑÒNH XAÂY DÖÏNG PHÍA NAM
SOUTH CONSTRUCTION INSPECTION CONSULTANT JOINT STOCK COMPANY
|  |  | truï sôû & ptn: phoøng b01-toøa nhaø etunnel | [10 empty] | vaên phoøng ñaïi dieän: phoøng g01- toøa nhaø plug-in
|  |  | l11-l12 mieáu noåi p.3 bình thaïnh hcm, vieät nam | [10 empty] | 223 ñieän bieân phuû p.15 bt hcm, vieät nam
|  |  | ñt: (84).8.5 170886~7 – fax: (84).8. 5170335 | [10 empty] | ñt: (84).8. 8404415~7 – fax: (84).8. 8404412
|  |  | e-mail: scic@dmc.vn | [10 empty] | website: http://www.dangminh.vn
Số/ Ref.No: |  |  |  | PHIEÁU KEÁT QUÛA THÖÛ NGHIEÄM TEST REPORT | [7 empty] | LAS-XD 506
0123-01
Ngaøy/ Date: |  | 23/01/2019. |  | Ban haønh laàn 1, soá baûn 03 / The 1st isuse, 03 copies | [7 empty] | Trang 1/2
1 | Teân maãu |  |  |  | : | TRUÏ TÍN HIEÄU GIAO THOÂNG ÑA GIAÙC CAO 6m;TAY VÖÔN 6m .
| Name of sample |  |  |  | : | HIGH TRAFFIC SIGNAL LIGHTS STEEL POLE 6M HEIGHT, 6M HANDS.
2 | Khaùch haøng/ Custommer |  |  |  |  | COÂNG TY TNHH SX-THÖÔNG MAÏI ÑAÏI QUANG PHAÙT.
3 | Ñòa chæ/ Address |  |  |  | : | SOÁ 17-ÑÖÔØNG SOÁ 11-KHU PHOÁ 4,PHÖÔØNG LINH XUAÂN,Q.THUÛ ÑÖÙC-TP.HCM.
4 | Coâng trình/ Project |  |  |  | : | GOÙI THAÀU:THI COÂNG XAÂY DÖÏNG ÑEØN TÍN HIEÄU GIAO THOÂNG
COÂNG TRÌNH: ÑÖÔØNG BEÁN LÖÙC(QL1)-TAÂN TAÄP(ÑOAÏN TÖØ ÑÖÔØNG NGUYEÃN TRUNG TRÖÏC ÑEÁN DT.826)
5 | Ñòa Ñieåm/ProJ.Addrees |  |  |  | : | Huyeän Beán Löùc-Caàn Ñöôùc tænh Long An.
6 | Soá löôïng maãu / Quantity |  |  |  | : | 01 COÄT /POST
7 | Tieâu chuaån TN/ Test method |  |  |  | : | Tham khaûo TCVN 5847:1994& Theo yeâu caàu cuûa khaùch haøng.
8 | Ngaøy thí nghieäm/ Testing date |  |  |  | : | 21-01-2019.
9 | Ñieàu kieän thöû nghieäm/ Test condition
- Maãu ñöôïc thöû nghieäm taïi Coâng ty TNHH BEÂ TOÂNG LY TAÂM BÌNH DÖÔNG vaøo ngaøy 21/01/2019 coù söï chöùng kieán cuûa khaùch haøng vaø caùc beân lieân quan. The sample was tested at BÌNH DÖÔNG CENTRFUGAL CONCRETE COMPANY Ltd,. on 21/01/2019, with the witness of the customer.
- Soá löôïng maãu vaø laáy maãu thöû do khaùch haøng chæ ñònh/ Customer determined quantity & type of sample
- Ñoàng hoà löïc thang ño 500 kgf, coù vaïch chia 0.1 kgf/ Dynamometer measuring range 500 kgf ,division 0.1 kgf
- Löïc thöû keùo thieát keá / Designed tensile load is 150 kgf
- Vieäc thöû nghieäm ñöôïc tieán haønh theo sô ñoà sau/ Testing was carried out follows the sketch which was shown
NGÖÔØI THÖÏC HIEÄN | [5 empty] | Tröôûng Phoøng TN |  |  |  |  | P.GiAÙM ÑOÁC
Tested by | [5 empty] | Chief of Laboratory |  |  |  |  | Vice Director
Nguyeãn Huy Tieán |  |  |  |  | Nguyeãn Vaên Hoàng Chi |  |  |  | Nguyeãn Thò Thuûy
1. Các kết quả thử nghiệm ghi trong phiếu này chỉ có giá trị đối với mẫu do khách hàng gửi đến. | [13 empty] | 07.07WP09.R0-From07.07-REP01.R0
Số/ Ref.No: |  |  |  | PHIEÁU KEÁT QUÛA THÖÛ NGHIEÄM TEST REPORT | [7 empty] | LAS-XD 506
0123-01
Ngaøy/ Date: |  | 23/01/2019. |  | Ban haønh laàn 1, soá baûn 03/ The 1st isuse, 3 copies | [7 empty] | Trang 2/2
10 | Keát quaû thöû nghieäm/ Test result
10.1 | Kích thöôùc cô baûn / Dimension, mm
| Loaïi coät / Type of post |  |  |  | Chieàu daøi Length,mm |  | Chieàu daøy Thickness,mm | Ñöôøng kính ngoaøi/ Outside diameter,mm
[8 empty] | ÔÛ ñaùy/At bottom |  |  |  | ÔÛ ñænh/ At top
| TRUÏ ÑEØN ÑA GIAÙC CAO 6m |  |  |  | 6002 |  | 5 | 250.1 |  |  |  | 250
| TAY VÖÔN 6 m |  |  |  | 6001 |  | 3 | 151 |  |  |  | 80
10.2 | Keát quaû thöû nghieäm löïc keùo ñaàu coät/ Test results of the tensile load of post
- Töông quan giöõa löïc keùo ñaàu coät vaø bieán daïng cuûa ñaàu coät ñeøn ñöôïc theå hieän trong baûng sau/ Belationship between tensile load test deformation and permanent deformation at the top of post were show following table.
| Teân chæ tieâu/ Characleristic |  |  |  | Löïc thöû keùo ñaàu coät/ Tensile load test at the top of post, kN(kGf).
[5 empty] | 0,37(38) |  | 0,74(75) | 1,10(112) |  | 1,47(150) |  |  | Khi dôõ taûi/ deload
| ° Bieán daïng ñaàu coät, Deformation at the top of post,mm |  |  |  | 23 |  | 36 | 48 |  | 62 |  |  | 0
| ° Bieán daïng ñaàu tay vöôn , Deformation at the top of hands post,mm |  |  |  | 87 |  | 102 | 179 |  | 321 |  |  | 6
° TRAÏNG THAÙI CUÛA MAÃU SAU KHI THÖÛ TAÛI : MAÃU KHOÂNG HÖ HOÛNG.
1. Các kết quả thử nghiệm ghi trong phiếu này chỉ có giá trị đối với mẫu do khách hàng chỉ định. | [13 empty] | 07.07WP09.R0-From07.07-REP01.R0
5700
6000
300