## PKQ gach xay
CÔNG TY CỔ PHẦN TƯ VẤN KIỂM ĐỊNH XÂY DỰNG PHÍA NAM
SOUTH CONSTRUCTION INSPECTION CONSULTANT JOINT STOCK COMPANY
|  |  | Trụ sở & PTN: Phòng B01-Tòa nhà eTUNNEL | [5 empty] | Văn phòng đại diện: Phòng G01- Tòa nhà PLUG-IN
|  |  | L11-L12 Miếu Nổi P.3 Bình Thạnh HCM, Việt Nam | [5 empty] | 225 Điện Biên Phủ P.15 BT HCM, Việt Nam
|  |  | ĐT: (84).8. 35 123 171 – Fax: (84).8.35 123 181 | [5 empty] | ĐT: (84).8. 8404415~7 – Fax: (84).8. 8404414
|  |  | E-mail: scic@dmc.vn | [5 empty] | Website: http://www.dangminh.vn
HSS |  |  | PHIẾU KẾT QUẢ THỬ NGHIỆM TEST REPORT |  |  |  |  | LAS-XD 506
0413-03
Ngày/Date: |  | 2019-04-13 | Ban Hành Lần 01 Số Bản 05 |  |  |  |  | Trang 1/1
1. Khách hàng/Customer |  |  |  | CÔNG TY TNHH QUỐC TẾ VINATA - CHI NHÁNH Tp HỒ CHÍ MINH VINATA INTERNATIONAL CO.,LTD- HO CHI MINH CITY BRANCH.
2. Địa chỉ/ Adress |  |  | 171 VÕ THỊ SÁU - QUẬN 3 - TP HCM/171 Vo Thi Sau, 3 district, Ho Chi Minh City
3. Công trình/ Project |  |  |  | VIETNAM NISSHIN TECHNOMIC PREMIX NEW FACTORY PROJIECT
4. Địa chỉ/ Address |  |  | Lot 517, Road 13, Amata Industrial zone, Bien Hoa -Dong Nai Provinle,Viet Nam
5.Tên và ký hiệu mẫu/Notation of sample |  |  |  | Gạch 4 lỗ (80x80x180)mm- Gạch rỗng đất sét nung
6. Nguồn gốc mẫu/ Sample origin |  |  |  | Gạch Tuynel Nam Thành Lợi
7. Phương pháp thử nghiệm/ Test requiremel |  |  |  | TCVN 1450-1999; TCVN 6355-2009
8. Ngày nhận mẫu/ Receiving date |  |  |  | 2019-04-10
9. Số lượng mẫu/ Quantity |  |  |  | 01 (50 viên )
10. Kết quả thử nghiệm/ Test result
STT | Chỉ tiêu thử nghiệm |  |  |  | Phương pháp thử |  | Kết quả thử nghiệm
1 | Kích thước cơ bản, mm |  |  | Chiều dài | TCVN 6355-1:2009 |  | 181 |  |  | 1025 | 984.375 | 1.04127 | 1025
|  |  |  | Chiều rộng |  |  | 80 |  |  |  |  | 1025
|  |  |  | Chiều cao |  |  | 80
2 | Khối lượng thể tích, Kg/m3 |  |  |  | TCVN 6355-5:2009 |  | 1.029
3 | Độ hút nước |  |  | % | TCVN 6355-4:2009 |  | 10,5 |  |  |  | 1158.4 | 1.26 |  | #REF! | 0.81
4 | Cường độ nén |  |  | MPa (daN/cm2) | TCVN 6355-2:2009 |  | 9,60 (96) | [7 empty] | 0.81
5 | Cường độ uốn |  |  | MPa (daN/cm2) | TCVN 6355-3:2009 |  | 5,20 (52) | [6 empty] | #REF!
6 | Độ rỗng |  |  | % | TCVN 6355-6:2009 |  | 31 |  |  |  | 1.029006
7 | Vết tróc do vôi |  |  | Vết | TCVN 6355-7:2009 |  | 0
8 | Xác định sự thoát muối |  |  | % | TCVN 6355-8:2009 |  | 0
NGƯỜI THỰC HIỆN Tested by |  |  |  | PT. PHÒNG THÍ NGHIỆM In charge of the Laboratory |  | PHÓ GÍAM ĐỐC Vice Director
Đào công Huân |  |  |  | Nguyễn Văn Hồng Chi |  | Nguyễn Thị Thủy
1. Các kết quả thử nghiệm ghi trong phiếu này chỉ có giá trị đối với mẫu do khách hàng gửi đến. | [8 empty] | 07.07WP09.R0-From07.07-REP30.R1
2. Kết quả thử nghiệm trung bình cho 05 viên gạch.
KLTT=
KLöôïng vieân,Kg
Theå tích, m3

## Sheet1
BAÙO CAÙO THÖÛ NGHIEÄM ÑAÙ
1.Teân vaø kyù hieäu maãu |  | 2. Soá löôïng | 3. Ngaøy giao | 4. Ngaøy xong
|  | 5.Thöïc hieän | 6. Kieåm tra | 7. PT. Ñôn vò
8. Phöông phaùp thöû nghieäm : |  | 9. Caùc löu yù khaùc
KEÁT QUAÛ THÖÛ NGHIEÄM
Teân chæ tieâu |  | Phương pháp thử | Keát quaû thöû nghieäm
Trung Bình
1. Khoái löôïng theå tích xoáp |  | TCVN 7572-6
Ø Leøn chaët, kg/m3 |  |  | 1480 | 1480 | 1480
· m, g |  |  | 10388 | 10366
· V, dm3 |  |  | 7 | 7
Ø Khoâng leøn chaët, kg/m3 |  |  | 1370 | 1380 | 1380
· m, g |  |  | 9620 | 9629
· V, dm3 |  |  | 7 | 7
2. Khoái löôïng rieâng, g/cm3 |  | TCVN 7572-4 | 2.723988 | 2.721544 | 2.72
· m1, (KL maãu ở trạng thái SSD) g |  |  | 3008.1 | 3010.3
· m3, (KLMaãu baûo hoøa nöôùc caân trong nöôùc) g |  |  | 1903.8 | 1904.2
3. Tỷ khối ở trạng thái khô, g/cm3 |  | TCVN 7572-4 | 2.684366 | 2.682977 | 2.68
· m1, (KL maãu ở trạng thái SSD) g |  |  | 3008.1 | 3010.3
· m2, (KL maãu baûo hoøa nöôùc caân ngoaøi khoâng khí, g |  |  | 3024.4 | 3026.2
· m3, (KLMaãu baûo hoøa nöôùc caân trong nöôùc) g |  |  | 1903.8 | 1904.2
4. Tỷ khối ở trạng thái bão hoà nước, g/cm3 |  | TCVN 7572-4 | 2.698911 | 2.697148 | 2.7
· m2, (KL maãu baûo hoøa nöôùc caân ngoaøi khoâng khí, g |  |  | 3024.4 | 3026.2
· m3, (KLMaãu baûo hoøa nöôùc caân trong nöôùc) g |  |  | 1903.8 | 1904.2
5. Ñoä huùt nöôùc, % |  | TCVN 7572-4 | 0.5418703 | 0.5281866 | 0.5
· B , KL mẫu ở tt SSD, g |  |  | 3008.1 | 3010.3
· A, KL mẫu khô, g |  |  | 3024.4 | 3026.2
6. Ñoä rổng, % |  | TCVN 7572-6
7. Hàm lượng bụi bùn sét , % |  | TCVN 7572-7 | 0.6 | 0.6 | 0.6
· m1, g |  |  | 3002.6 | 3010.2
· m2, g |  |  | 2985.6 | 2993.6
8. Haøm löôïng seùt mềm yếu, % |  | TCVN 7572-8
· m1, g
· m2, g
9. Độ ẩm, % |  | TCVN 7572-20 | 0.5 | 0.5 | 0.5
· m1, g |  |  | 3022.2 | 3006.4
· m2, g |  |  | 3008.6 | 2991.6
Trang 1/2
Teân chæ tieâu |  | Phương pháp thử | Keát quaû thöû nghieäm
9. Thaønh phaàn côõ haït, mm | Lượng lọt sàng, % | TCVN 7572-2 | Khoái löôïng treân saøng, g | Löôïng soùt treân saøng, % | Löôïng soùt tích luõy treân saøng, %
100 |  |  | 0 | 0
70 |  |  | 0 | 0
40 |  |  | 0 | 0 | 0
30 |  |  | 0 | 0 | 0
20 |  |  | 602.4 | 10040 | 10040
10 |  |  | 2989.6 | 49826.67 | 59866.67
5 |  | 5238.4 | 1524.2 | 25403.33 | 85270
Nhoû hôn 5,0 |  |  | 122.2 | 2036.667 | 87306.67
|  |  | 5238.4 | 87306.67
10. Haøm löôïng haït thoi deït, % TCVN 7572-12 |  | Hạt từ 5 - 10 | Hạt từ 10 - 20 | Hạt từ 20 - 40 | TB
|  | 10 | 19 | 22 | #VALUE!
Hàm lượng của cỡ hạt |  | 5015 | 1096 | #VALUE!
· khoái löôïng haït thoi deït, g |  | 23 | 187 | 1096
· khoái löôïng kieåm tra, g |  | 233.4 | 1000 | 5015
13. Độ nén dập ở trạng thái khô, % ( TCVN 7572-11) |  | Hạt từ 5 - 10 | Hạt từ 10 - 20 | Hạt từ 20 - 40 | TB
|  | 9 | 6 | 5 | 3590.24
Hàm lượng của cỡ hạt |  | 1096 | 49826.67 | 10040
· m1, KL mẫu ban đầu, g |  | 3000 | 3000 | 3000
· m2, KL mẫu còn lại, g |  | 2745 | 2812 | 2836
13. Độ nén dập ở trạng thái bão hoà nước, % ( TCVN 7572-11) |  | Hạt từ 5 - 10 | Hạt từ 10 - 20 | Hạt từ 20 - 40 | TB
|  | 9 | 7 | 5 | 3590.24
Hàm lượng của cỡ hạt |  | 1096 | 22 | Hạt từ 20 - 40
· m1, KL mẫu ban đầu , g |  | 3000 | 3000 | 3000
· m2, KL mẫu còn lại, g |  | 2735 | 2802 | 2836
14. Heä soá meàm hoùa |  | TCVN 7572-11
15. Độ maøi moøn trong maùy Los Angeles.% |  | TCVN 7572-12:06 | 17.75188 | 17.85302 | 17.80245
- Khoái löông thöû ban ñaàu , M |  |  | 5028.2 | 5029.4
- Khoái löông sau khi thöû saøng qua saøng 0.17mm , M1 |  | M-M1 X100 M | 4135.6 | 4131.5