## PT2
CÔNG TY CỔ PHẦN TƯ VẤN KIỂM ĐỊNH XÂY DỰNG PHÍA NAM
SOUTH CONSTRUCTION INSPECTION CONSULTANT JOINT STOCK COMPANY
|  |  | Trụ sở & PTN: Phòng B01-Tòa nhà eTUNNEL | [5 empty] | Văn phòng đại diện: Phòng G01- Tòa nhà PLUG-IN | Văn phòng đại diện: Phòng G01- Tòa nhà PLUG-IN
|  |  | L11-L12 Miếu Nổi P.3 Bình Thạnh HCM, Việt Nam | [5 empty] | 341-343 Điện Biên Phủ P.15 BT HCM, Việt Nam | 223 Điện Biên Phủ P.15 BT HCM, Việt Nam
|  |  | ĐT: (84).8.5 170334 – Fax: (84).8. 35123 181 | [5 empty] | ĐT: (84).8. 35 123 171 – Fax: (84).8. 35 123 181 | ĐT: (84).8. 8404415~7 – Fax: (84).8. 8404412
|  |  | E-mail: scic@dmc.vn | [5 empty] | Website: http://www.dangminh.vn | Website: http://www.dangminh.vn
HS Số: |  |  |  | PHIẾU KẾT QUẢ THỬ NGHIỆM TEST REPORT |  |  |  | LAS-XD-506
1005-01
Ngày/Date |  |  | 2019-10-05 | Ban Hành Lần 01 Số Bản 04/ 01 issue-04 Copies |  |  |  | Trang 1/2
1. Khách hàng/ Custommer |  |  |  | CÔNG TY TNHH QUỐC TẾ VINATA CHI NHÁNH Tp HCM/ VINATA INTERNATIONAL , CO., LTD- HO CHI MINH CITY BRANCH
- Địa chỉ/Address |  |  |  | 171 Võ Thị Sáu - Quận 3 - Tp. Hồ Chí Minh/ 171 Vo Thi Sau, 3 district, Ho Chi Minh City
2. Công trình/ Project |  |  |  | NITTO DENKO VIET NAM FACTORY-No 5
3. Địa chỉ/Address |  |  |  | LÔ 6, ĐƯỜNG SỐ 3, KCN VSIP I- HUYỆN THUẬN AN - TỈNH BÌNH DƯƠNG/ Lot 6, Road 3, Vsip I Industrial Park- District Thuan An - Province Binh Duong.
4. Hạng mục-Vị trí/ Items-Position |  |  |  | PT2 X= 43300; Y= 19500; Z= 16170 (sâu 3m)
5. Tiêu chuẩn / Test method |  |  |  | JSG 1521-1995 Theo yêu cầu của khách hàng JSG 1521-1995 At the request of customers
6. Yêu cầu TN/ Test requirement |  |  |  | Kiểm tra sức chịu tải tới hạn nền đất tự nhiên theo yêu cầu của khách hàng / Check load caacity due natural soil at the request of customers | [6 empty] | Tải thử lên tấm ép yêu cầu |  |  | 64.13 | kN.
7. Ngày thử nghiệm/ Testing date |  |  |  | 02/10/2019 đến 05/10/2019/ 02/October/2019 to 05/October/2019 | [6 empty] | 75 tấn/m2=75000kg/m2=750.0kN/m2
8. Tải trọng yêu cầu/ Load required |  |  |  |  | 750kN/m2
9. Kết quả thử nghiệm/ Testing Result
9.1 Mối quan hệ giữa áp lực nén lên tấm ép và độ lún/Relationship between Stress and settlement of plate | [11 empty] | 0.08553006
STT/No |  | Cấp tải/ Test loading, kN |  |  | Áp lực lên tấm ép/ Stress on plate, kgf | Độ lún/ Settlement, mm |  | Tấn/ tons/m2 |  |  | Tấn/m2 |  | kgf
|  | 0 |  |  | 0 | 0 |  | 9.557073
1 |  | 8.01625 |  |  | 817.4170125 | 5.125 |  | 9.557073 |  |  | 9.557073 | 9.557073 | 817.4170125
2 |  | 16.0325 |  |  | 1634.834025 | 30.025 |  | 19.11415 |  |  | 19.11415 | 19.11415 | 1634.834025
3 |  | 17.574 |  |  | 1792.02078 | 50.15 |  | 20.95194 |  |  | 20.95194 | 20.95194 | 1792.02078 |  | 17.574
4 |  | 16.0325 |  |  | 1634.834025 | 49.785 |  | 19.11415 |  |  | 19.11415 | 19.11415 | 1634.834025
5 |  | 8.01625 |  |  | 817.4170125 | 49.605 |  | 9.557073 |  |  | 9.557073 | 9.557073 | 817.4170125 |  | 205.5385 | 17.57355
6 |  | 0 |  |  | 0 | 49.01 |  | 0 |  |  | 0 | 0 | 0
9.2 | Sức chịu tải của nền đất tự nhiên tại vị trí PT2- là 17.57 kN/ 0.0855m2( 20.95 tấn/m2 ) mẫu đã bị phá hủy/ Bearing capacity of the natural ground at location - PT2 is 17,57kN /0.0855 m2(20.95 tons/m2) sample has been destroyed
NGƯỜI THỰC HIỆN Tested by |  |  |  |  | PT. PHÒNG THÍ NGHIỆM In charge of the Laboratory |  | PHÓ GIÁM ĐỐC Vice Director
Đào Công Huân |  |  |  |  | Nguyễn Văn Hồng Chi |  |  | Nguyễn Thị Thủy
Kết quả trên chỉ có giá trị đối với vị trí do khách hàng yêu cầu. | [8 empty] | 07.07WP09.R0-From07.07-TEW26.R0
HS Số: |  |  |  | PHIẾU KẾT QUẢ THỬ NGHIỆM TEST REPORT |  |  |  | LAS-XD-506
1005-01
Ngày/Date |  |  | 2019-10-05 | Ban Hành Lần 01 Số Bản 05/ 01 issue-05 Copies |  |  |  | Trang 2/2
Kết quả trên chỉ có giá trị đối với vị trí do khách hàng yêu cầu. | [8 empty] | 07.07WP09.R0-From07.07-TEW26.R0

## TKQ PT2
[6 empty] | TEST REPORT OF STATIC LOAD TEST | [8 empty] | Số/ No:
Trang/ Page:
1. Ký hiệu mẫu |  |  |  |  | 4. Số lượng/ Quantity |  |  | 7. Thực hiện/ Tested by | [6 empty] | 10. Tên chỉ tiêu/ Characteristics
PT1 (sâu 3m) |  |  |  |  | 1 |  |  | Huân - Bình
| X= 43300 |  |  |  | 5. Ngày bắt đầu/ Date starting |  |  | 8. Kiểm tra/ checked by |  |  | 9. Trưởng phòng/ Head of C.I.I.S.E |  |  |  | 11. Phương pháp thử/ Test method
| Y= 19500 |  |  |  | 2019-02-10
| Z= 16170 |  |  |  | 6. Ngày kết thúc/ Date finishing |  |  | 12. Lưu ý/ Note
2019-05-10
GHI CHÉP THỬ NGHIỆM/ TEST RECORD
A. Thông tin do khách hàng cung cấp/ The information was provided by customer | [9 empty] | B. Chứng kiến/ Witnessed by
1. Công trình/ Project |  | NITTO DENKO VIETNAM FACTORY | [7 empty] | 1.Đơn vị thi công |  | VINATA
2. Địa điểm/ Location |  | Lot 06, Road No 3, Vsip I Industrial Prak, Thuan An -Binh Duong Provinle | [7 empty] | 2. Đơn vị tư vấn
3. Tải trong thiết kế/ Designed load: |  |  | 750kN/m2 | 76.48 | tf | Diện tich tấm ép |  | 0.0855 | m2 | 3. Chủ đầu tư
C. Báo cáo thử nghiệm/ Test report |  |  |  | Note : Start next loading when settlement of pile top less than 0.25 mm/ h
Chu kỳ: 1 Giai đọan / step
Ngày thử nghiệm Date of testing dd/mm/yy | Thời gian thử nghiệm Time of testing, h:min | Thời gian theo dõi Duration, min | Thời điểm Period of time, min | Tải trọng thử nghiệm Testing load |  |  | Số đọc trên đồng hồ chuyển vị Reading on dial gauges, mm |  |  |  | Chuyển vị đầu cọc, mm Movement of pile head |  |  |  | Chuyển vị trung bình Average of movement mm | Số gia chuyển vị Difference of movement mm | Tổng chuyển vị Total movement, mm | Tổng thời gian Total duration, min | Độ lún (S), 0.01mm | ∆S/h | S/P | lg(S) | S/lgP | S/lgt
|  |  |  | Cấp tải/ Percentage of loading, | Tải trrọng thử nghiệm Testing load, tf, | Áp lực lên tấm ép/ Stress on plate, kgf Theo bảng tra kích | No 1 | No 2 | No 3 | No 4 | S1 | S2 | S3 | S4
2019-10-02 | 11:00:00 ;AM | [5 empty] | 0 | 0 | 0 | 0
|  | 1 | 1 | 10.07% | 7.701536 | 662.8 | 1.23 | 4.65 | 1.23 | 4.65 | 1.23 | 4.65 | 1.23 | 4.65 | 2.94 | 2.94 | 2.94 | 1
|  | 5 | 5 | 10.07% |  |  | 1 | 4.08 | 1 | 4.08 | 1 | 4.08 | 1 | 4.08 | 2.54 | -0.4 | 2.54 | 5
|  | 0 |  | 10.07% |  |  | 0.23 | 0.57 | 0.23 | 0.57 | 0.23 | 0.57 | 0.23 | 0.57 | 0.4 | -2.14 | 0.4 | 0
| 11:06:00 ;AM | 1 | 1 | 11.38% | 8.703424 | 744.4 | 1.95 | 3.4 | 1.95 | 3.4 | 1.95 | 3.4 | 1.95 | 3.4 | 2.675 | 2.275 | 2.675 | 1
|  | 5 | 5 |  |  |  | 1.7 | 3.02 | 1.7 | 3.02 | 1.7 | 3.02 | 1.7 | 3.02 | 2.36 | -0.315 | 2.36 | 5
|  | 0 |  |  |  |  | 0.25 | 0.38 | 0.25 | 0.38 | 0.25 | 0.38 | 0.25 | 0.38 | 0.315 | -2.045 | 0.315 | 0 | [7 empty] | 0 | 1000 | 10 | 10000
| 11:12:00 ;AM | 1 | 1 | 12.7% | 9.71296 | 826 | 1.97 | 3.15 | 1.97 | 3.15 | 1.97 | 3.15 | 1.97 | 3.15 | 2.56 | 2.245 | 2.56 | 1 | [7 empty] | 144
|  | 30 | 30 | 12.7% |  |  | 1.32 | 2.68 | 1.32 | 2.68 | 1.32 | 2.68 | 1.32 | 2.68 | 2 | -0.56 | 2 | 30 | [6 empty] | 1 | 144 | 144
| 11:42:00 ;AM | 0 | 0 | 12.7% |  |  | 0.65 | 0.47 | 0.65 | 0.47 | 0 | 0 | 0 | 0 | 0 |  | 0 | 0 | 0 |  | #DIV/0!
2019-10-02 | 11:51:00 ;AM | 0 | 0 | 12.55% | 9.59824 | 817.4170125 | 4.15 | 4.4 | 4.15 | 4.4 | 4.15 | 4.4 | 4.15 | 4.4 | 4.275 | 4.275 | 4.275 | 0 | -427.5 |  | 0.4453942 | 0.6309361 | 4.352511 |  | 1.25 | 180 | 180
|  | 1 | 1 | 12.55% | 9.59824 | 817.4170125 | 4.35 | 4.6 | 4.35 | 4.6 | 4.35 | 4.6 | 4.35 | 4.6 | 4.475 | 0.2 | 4.475 | 1 | -447.5 |  | 0.4662313 | 0.650793 | 4.556137 | #DIV/0! | 1.5 | 216 | 216 | 2.5 | 2.5
|  | 4 | 5 | 12.55% | 9.59824 | 817.4170125 | 4.6 | 4.9 | 4.6 | 4.9 | 4.6 | 4.9 | 4.6 | 4.9 | 4.75 | 0.275 | 4.75 | 5 | -475 |  | 0.4948824 | 0.6766936 | 4.836124 | 6.795714 | 1.75 | 252 | 252 | 5 | 5
|  | 10 | 15 | 12.55% | 9.59824 | 817.4170125 | 4.7 | 5 | 4.7 | 5 | 4.7 | 5 | 4.7 | 5 | 4.85 | 0.1 | 4.85 | 15 | -485 |  | 0.505301 | 0.6857417 | 4.937937 | 4.12383 | 2 | 288 | 288 | 10 | 10
|  | 10 | 25 | 12.55% | 9.59824 | 817.4170125 | 4.85 | 5.2 | 4.85 | 5.2 | 4.85 | 5.2 | 4.85 | 5.2 | 5.025 | 0.175 | 5.025 | 25 | -502.5 |  | 0.5235335 | 0.7011361 | 5.11611 | 3.594575 | 2.25 | 324 | 324 | 15 | 15
|  | 5 | 30 | 12.55% | 9.59824 | 817.4170125 | 4.95 | 5.3 | 4.95 | 5.3 | 4.95 | 5.3 | 4.95 | 5.3 | 5.125 | 0.1 | 5.125 | 30 | -512.5 | 1.7 | 0.5339521 | 0.7096939 | 5.217923 | 3.469587 | 2.5 | 360 | 360 | 20 | 20
2019-10-02 | 12:22:00 ;AM | 0 | 0 | 24.96% | 19.089408 | 1634.834025 | 15.45 | 13.65 | 15.45 | 13.65 | 15.45 | 13.65 | 15.45 | 13.65 | 14.55 | 9.425 | 14.55 | 30 | -1455 |  | 0.7622028 | 1.162863 | 11.36015 | 9.850241 | 2 | 288 | 288 | 25 | 25
|  | 1 | 1 | 24.96% | 19.089408 | 1634.834025 | 19.9 | 17.8 | 19.9 | 17.8 | 19.9 | 17.8 | 19.9 | 17.8 | 18.85 | 4.3 | 18.85 | 31 | -1885 |  | 0.9874586 | 1.275311 | 14.71745 | 12.63946 | 1.5 | 216 | 216 | 30 | 30
|  | 4 | 5 | 24.96% | 19.089408 | 1634.834025 | 22.6 | 21.9 | 22.6 | 21.9 | 22.6 | 21.9 | 22.6 | 21.9 | 22.25 | 3.4 | 22.25 | 35 | -2225 |  | 1.165568 | 1.34733 | 17.37206 | 14.40999 | 1 | 144 | 144 | 35 | 35
|  | 10 | 15 | 24.96% | 19.089408 | 1634.834025 | 23.1 | 22.4 | 23.1 | 22.4 | 23.1 | 22.4 | 23.1 | 22.4 | 22.75 | 0.5 | 22.75 | 45 | -2275 |  | 1.19176 | 1.356981 | 17.76244 | 13.76109 | 0.5 | 72 | 72
|  | 10 | 25 | 24.96% | 19.089408 | 1634.834025 | 25.4 | 24.1 | 25.4 | 24.1 | 25.4 | 24.1 | 25.4 | 24.1 | 24.75 | 2 | 24.75 | 55 | -2475 |  | 1.296531 | 1.393575 | 19.32397 | 14.22117
|  | 5 | 30 | 24.96% | 19.089408 | 1634.834025 | 30.4 | 29.65 | 30.4 | 29.65 | 30.4 | 29.65 | 30.4 | 29.65 | 30.025 | 5.275 | 30.025 | 60 | -3002.5 | 30.95 | 1.572862 | 1.477483 | 23.44252 | 16.88552
2019-10-02 | 12:53:00 ;AM | 0 | 0 | 27.52% | 21.047296 | 1792.02078 | 49.1 | 48.6 | 49.1 | 48.6 | 49.1 | 48.6 | 49.1 | 48.6 | 48.85 | 18.825 | 48.85 | 60 | -4885 |  | 2.320963 | 1.688865 | 36.91818 | 27.47235
|  | 1 | 1 | 27.52% | 21.047296 | 1792.02078 | 49.8 | 49.8 | 49.8 | 49.8 | 49.8 | 49.8 | 49.8 | 49.8 | 49.8 | 0.95 | 49.8 | 61 | -4980 |  | 2.3661 | 1.697229 | 37.63614 | 27.89401
|  | 4 | 5 | 27.52% | 21.047296 | 1792.02078 | 50 | 50 | 50 | 50 | 50 | 50 | 50 | 50 | 50 | 0.2 | 50 | 65 | -5000 |  | 2.375602 | 1.69897 | 37.78729 | 27.57992
|  | 10 | 15 | 27.52% | 21.047296 | 1792.02078 | 50.05 | 50.05 | 50.05 | 50.05 | 50.05 | 50.05 | 50.05 | 50.05 | 50.05 | 0.05 | 50.05 | 75 | -5005 |  | 2.377978 | 1.699404 | 37.82508 | 26.69246
|  | 10 | 25 | 27.52% | 21.047296 | 1792.02078 | 50.1 | 50.1 | 50.1 | 50.1 | 50.1 | 50.1 | 50.1 | 50.1 | 50.1 | 0.05 | 50.1 | 85 | -5010 |  | 2.380353 | 1.699838 | 37.86286 | 25.96637
|  | 5 | 30 | 27.52% | 21.047296 | 1792.02078 | 50.15 | 50.15 | 50.15 | 50.15 | 50.15 | 50.15 | 50.15 | 50.15 | 50.15 | 0.05 | 50.15 | 90 | -5015 | 2.6 | 2.382729 | 1.700271 | 37.90065 | 25.66212
| 15.30.00PM | 0 | 0 | 25% | 19.12 | 1634.834025 | 49.75 | 49.71 | 49.75 | 49.71 | 49.75 | 49.71 | 49.75 | 49.71 | 49.73 | -0.42 | 49.73 | 90 | -4973
|  | 1 | 1 | 25% | 19.12 |  | 49.77 | 49.73 | 49.77 | 49.73 | 49.77 | 49.73 | 49.77 | 49.73 | 49.75 | 0.02 | 49.75 | 91 | -4975
|  | 1 | 2 | 25% | 19.12 |  | 49.78 | 49.75 | 49.78 | 49.75 | 49.78 | 49.75 | 49.78 | 49.75 | 49.765 | 0.015 | 49.765 | 92 | -4976.5
|  | 3 | 5 | 25% | 19.12 |  | 49.8 | 49.77 | 49.8 | 49.77 | 49.8 | 49.77 | 49.8 | 49.77 | 49.785 | 0.02 | 49.785 | 95 | -4978.5
| 15.36.00PM | 0 | 0 | 12.5% | 9.56 | 817.4170125 | 49.66 | 49.61 | 49.66 | 49.61 | 49.66 | 49.61 | 49.66 | 49.61 | 49.635 | -0.15 | 49.635 | 95 | -4963.5
|  | 1 | 1 | 12.5% | 9.56 |  | 49.65 | 49.6 | 49.65 | 49.6 | 49.65 | 49.6 | 49.65 | 49.6 | 49.625 | -0.01 | 49.625 | 96 | -4962.5
|  | 1 | 2 | 12.5% | 9.56 |  | 49.64 | 49.59 | 49.64 | 49.59 | 49.64 | 49.59 | 49.64 | 49.59 | 49.615 | -0.01 | 49.615 | 97 | -4961.5 |  | 5.189854 | 1.695613 | 50.60391 | 24.97267
| 15.41.00PM | 3 | 5 | 12.5% | 9.56 |  | 49.63 | 49.58 | 49.63 | 49.58 | 49.63 | 49.58 | 49.63 | 49.58 | 49.605 | -0.01 | 49.605 | 100 | -4960.5 |  | 5.188808 | 1.695525 | 50.59371 | 24.8025
#REF! |  | 0 | 0 | 0 | 0 | 0 | 49.12 | 49.06 | 49.12 | 49.06 | 49.12 | 49.06 | 49.12 | 49.06 | 49.09 | -0.515 | 49.09 | 100 | -4909 |  | #DIV/0! | 1.690993 | #VALUE! | 24.545
|  | 1 | 1 | 0 | 0 |  | 49.11 | 49.04 | 49.11 | 49.04 | 49.11 | 49.04 | 49.11 | 49.04 | 49.075 | -0.015 | 49.075 | 101 | -4907.5 |  | #DIV/0! | 1.69086 | #VALUE! | 24.4846
|  | 1 | 2 | 0 | 0 |  | 49.1 | 49.03 | 49.1 | 49.03 | 49.1 | 49.03 | 49.1 | 49.03 | 49.065 | -0.01 | 49.065 | 102 | -4906.5 |  | #DIV/0! | 1.690772 | #VALUE! | 24.42746
| 15.47.00PM | 3 | 5 | 0 | 0 |  | 49.02 | 49 | 49.02 | 49 | 49.02 | 49 | 49.02 | 49 | 49.01 | -0.055 | 49.01 | 105 | -4901 |  | #DIV/0! | 1.690285 | #VALUE! | 24.2481
0
35.25
#REF!
[15 empty] | #REF! |  |  |  | 6.378
Qui trình
tăng tải/ Applied load (Từ/from O KN đến/to 12.6 KN )
Xả tải/ Release load (Từ/from 12.6 KN đến/to 0KN )
tăng tải/ Applied load (Từ/from 0 KN đến/to 12.6 KN )
Xả tải/ Release load (Từ/from 12.6 KN đến/to 0 KN )
Qui trình
JSG 1521-1995