## FT1
CÔNG TY CỔ PHẦN TƯ VẤN KIỂM ĐỊNH XÂY DỰNG PHÍA NAM
SOUTH CONSTRUCTION INSPECTION CONSULTANT JOINT STOCK COMPANY
|  |  | Trụ sở & PTN: Phòng B01-Tòa nhà eTUNNEL | [5 empty] | Văn phòng đại diện: Phòng G01- Tòa nhà PLUG-IN | Văn phòng đại diện: Phòng G01- Tòa nhà PLUG-IN
|  |  | L11-L12 Miếu Nổi P.3 Bình Thạnh HCM, Việt Nam | [5 empty] | 341-343 Điện Biên Phủ P.15 BT HCM, Việt Nam | 223 Điện Biên Phủ P.15 BT HCM, Việt Nam
|  |  | ĐT: (84).8.5 170334 – Fax: (84).8. 35123 181 | [5 empty] | ĐT: (84).8. 35 123 171 – Fax: (84).8. 35 123 181 | ĐT: (84).8. 8404415~7 – Fax: (84).8. 8404412
|  |  | E-mail: scic@dmc.vn | [5 empty] | Website: http://www.dangminh.vn | Website: http://www.dangminh.vn
HS Số: |  |  |  | PHIẾU KẾT QUẢ THỬ NGHIỆM TEST REPORT |  |  |  | LAS-XD-506
0510-01
Ngày/Date |  |  | 2019-05-10 | Ban Hành Lần 01 Số Bản 05/ 01 issue-05 Copies |  |  |  | Trang 1/2
1. Khách hàng/ Custommer |  |  |  | CÔNG TY TNHH QUỐC TẾ VINATA - CHI NHÁNH Tp HỒ CHÍ MINH VINATA INTERNATIONAL CO.,LTD- HO CHI MINH CITY BRANCH
- Địa chỉ/Address |  |  |  | 171 Võ Thị Sáu - Quận 3 - Tp HCM/ 171 Vo Thi Sau, 3 district, Ho Chi Minh City
2. Công trình/ Project |  |  |  | VIETNAM NISSHIN TECHNOMIC PREMIX NEW FACTORY PROJIECT
3. Địa chỉ/Address |  |  |  | Lot 517, Road 13, Amata Industrial zone, Bien Hoa -Dong Nai Provinle,Viet Nam
4. Hạng mục-Vị trí/ Items-Position |  |  |  | SEPTIC TANK GRID Y1
5. Tiêu chuẩn / Test method |  |  |  | JSG 1521-1995 Theo yêu cầu của khách hàng/ At the request of customers
6. Yêu cầu TN/ Test requirement |  |  |  | Kiểm tra sức chịu tải tới hạn nền đất tự nhiên theo yêu cầu của khách hàng Test Bearing Capacity Of Soil For static Load And Spread Footings | [6 empty] | Tải thử lên tấm ép yêu cầu |  |  | 37.77007 | kN.
7. Ngày thử nghiệm/ Testing date |  |  |  | 2019-05-08 | [6 empty] | 15tấn/m2=15000kg/m2=147.08kN/m2
8. Kết quả thử nghiệm/ Testing Result
8.1 Mối quan hệ giữa áp lực nén lên tấm ép và độ lún/Relationship between Stress and settlement of plate | [11 empty] | 0.08553006 |  |  |  | 441.6094
STT/No |  | Cấp tải/Test loading, kN |  |  | Áp lực lên tấm ép/ Stress on plate, kgf | Độ lún/ Settlement, mm |  | Tấn/tons/m2 |  |  | Tấn/m2
|  | 0 |  |  | 0 | 0 |  | 5.626911
1 |  | 4.721259312 |  |  | 481.2701 | 0.58 |  | 5.626911 |  |  | 5.626911 | 5.626911 | 481.2701
2 |  | 9.442518624 |  |  | 962.5401 | 3.305 |  | 11.25382 |  |  | 11.25382 | 11.25382 | 962.5401
3 |  | 14.16378 |  |  | 1443.81 | 7.04 |  | 16.88073 |  |  | 16.88073 | 16.88073 | 1443.81
4 |  | 18.88504 |  |  | 1925.08 | 12.785 |  | 22.50765 |  |  | 22.50765 | 22.50765 | 1925.08
5 |  | 23.60629656 |  |  | 2406.35 | 21.545 |  | 28.13456 |  |  | 28.13456 | 28.13456 | 2406.35
6 |  | 28.32756 |  |  | 2887.62 | 29 |  | 33.76147 |  |  | 33.76147 | 33.76147 | 2887.62
7 |  | 33.04882 |  |  | 3368.89 | 40.045 |  | 39.38838 |  |  | 39.38838 | 39.38838 | 3368.89
8 |  | 37.77007 |  |  | 3850.16 | 49.89 |  | 45.01529 |  |  | 45.01529 | 45.01529 | 3850.16
9 |  | 33.04882 |  |  | 3368.89 | 49.515 |  | 39.38838 |  |  | 39.38838 | 39.38838 | 3368.89
10 |  | 28.32756 |  |  | 2887.62 | 49.195 |  | 33.76147 |  |  | 33.76147 | 33.76147 | 2887.62
11 |  | 23.60629656 |  |  | 2406.35 | 48.895 |  | 28.13456 |  |  | 28.13456 | 28.13456 | 2406.35
12 |  | 18.88504 |  |  | 1925.08 | 48.72 |  | 22.50765 |  |  | 22.50765 | 22.50765 | 1925.08
13 |  | 14.16378 |  |  | 1443.81 | 48.475 |  | 16.88073 |  |  | 16.88073 | 16.88073 | 1443.81
14 |  | 9.442518624 |  |  | 962.5401 | 48.2 |  | 11.25382 |  |  | 11.25382 | 11.25382 | 962.5401
15 |  | 4.721259312 |  |  | 481.2701 | 47.865 |  | 5.626911 |  |  | 5.626911 | 5.626911 | 481.2701
16 |  | 0 |  |  | 0 | 47.64 |  | 0 |  |  | 0 | 0 | 0
8.2 | Sức chịu tải của nền đất tự nhiên tại vị trí - SEPTIC TANK GRID Y1- là 441.6 kN/ m2( 45 tấn/m2 ) mẫu đã bị phá hủy/Bearing capacity of the natural ground at location - M1 SEPTIC TANK GRID Y1 is 441.6kN / m2(45 tons/m2) the sample was destroyed
NGƯỜI THỰC HIỆN Tested by |  |  |  |  | PT. PHÒNG THÍ NGHIỆM In charge of the Laboratory |  | PHÓ GIÁM ĐỐC Vice Director
Đào Công Huân |  |  |  |  | Nguyễn Văn Hồng Chi |  |  | Nguyễn Thị Thủy
Keát quaû treân chæ coù giaù trò ñoái vôùi vò trí do khaùch haøng yeâu caàu. | [8 empty] | 07.07WP09.R0-From07.07-TEW26.R0
HS Số: |  |  |  | PHIẾU KẾT QUẢ THỬ NGHIỆM TEST REPORT |  |  |  | LAS-XD-506
0510-01
Ngày/Date |  |  | 2019-05-10 | Ban Hành Lần 01 Số Bản 05/ 01 issue-05 Copies |  |  |  | Trang 2/2
Keát quaû treân chæ coù giaù trò ñoái vôùi vò trí do khaùch haøng yeâu caàu. | [8 empty] | 07.07WP09.R0-From07.07-TEW26.R0

## TKQ FT1
[6 empty] | TEST REPORT OF STATIC LOAD TEST | [8 empty] | Số/ No:
Trang/ Page:
1. Ký hiệu mẫu |  |  |  |  | 4. Số lượng/ Quantity |  |  | 7. Thực hiện/ Tested by | [6 empty] | 10. Tên chỉ tiêu/ Characteristics
M1 SEPTIC TANK GRID Y1 |  |  |  |  | 1 |  |  | Huân - Bình
[5 empty] | 5. Ngày bắt đầu/ Date starting |  |  | 8. Kiểm tra/ checked by |  |  | 9. Trưởng phòng/ Head of C.I.I.S.E |  |  |  | 11. Phương pháp thử/ Test method
2019-05-08
[5 empty] | 6. Ngày kết thúc/ Date finishing |  |  | 12. Lưu ý/ Note
2019-05-09
GHI CHÉP THỬ NGHIỆM/ TEST RECORD
A. Thông tin do khách hàng cung cấp/ The information was provided by customer | [9 empty] | B. Chứng kiến/ Witnessed by
1. Công trình/ Project |  | VIETNAM NISSHIN TECHNOMIC PREMIX NEW FACTORY PROJIECT | [7 empty] | 1.Đơn vị thi công |  | VINATA
2. Địa điểm/ Location |  | Lot 517, Amata Industrial zone, Bien Hoa -Dong Nai Provinle,Viet Nam | [7 empty] | 2. Đơn vị tư vấn
3. Tải trong thiết kế/ Designed load: |  |  |  | 45 | tf | Diện tich tấm ép |  | 0.0855 | m2 | 3. Chủ đầu tư
C. Báo cáo thử nghiệm/ Test report |  |  |  | Note : Start next loading when settlement of pile top less than 0.25 mm/ h
Chu kỳ: 1 Giai đọan / step
Ngày thử nghiệm Date of testing dd/mm/yy | Thời gian thử nghiệm Time of testing, h:min | Thời gian theo dõi Duration, min | Thời điểm Period of time, min | Tải trọng thử nghiệm Testing load |  |  | Số đọc trên đồng hồ chuyển vị Reading on dial gauges, mm |  |  |  | Chuyển vị đầu cọc, mm Movement of pile head |  |  |  | Chuyển vị trung bình Average of movement mm | Số gia chuyển vị Difference of movement mm | Tổng chuyển vị Total movement, mm | Tổng thời gian Total duration, min | Độ lún (S), 0.01mm | ∆S/h | S/P | lg(S) | S/lgP | S/lgt
|  |  |  | Cấp tải/ Percentage of loading, | Tải trrọng thử nghiệm Testing load, tf, | Áp lực lên tấm ép/ Stress on plate, kgf | No 1 | No 2 | No 3 | No 4 | S1 | S2 | S3 | S4
2019-05-08 | 09:00:00 ;AM | [5 empty] | 0 | 0 | 0 | 0
|  | 1 | 1 | 30% | 13.5 | 449 | 0.23 | 0.25 | 0.23 | 0.25 | 0.23 | 0.25 | 0.23 | 0.25 | 0.24 | 0.24 | 0.24 | 1
|  | 5 | 5 | 30% |  |  | 0.17 | 0.19 | 0.17 | 0.19 | 0.17 | 0.19 | 0.17 | 0.19 | 0.18 | -0.06 | 0.18 | 5
|  | 0 |  | 30% |  |  | 0.06 | 0.06 | 0.06 | 0.06 | 0.06 | 0.06 | 0.06 | 0.06 | 0.06 | -0.12 | 0.06 | 0
| 09:06:00 ;AM | 1 | 1 | 34.5% | 15.525 | 513.2 | 0.2 | 0.22 | 0.2 | 0.22 | 0.2 | 0.22 | 0.2 | 0.22 | 0.21 | 0.15 | 0.21 | 1
|  | 5 | 5 |  |  |  | 0.16 | 0.17 | 0.16 | 0.17 | 0.16 | 0.17 | 0.16 | 0.17 | 0.165 | -0.045 | 0.165 | 5
|  | 0 |  |  |  |  | 0.04 | 0.05 | 0.04 | 0.05 | 0.04 | 0.05 | 0.04 | 0.05 | 0.045 | -0.12 | 0.045 | 0 | [7 empty] | 0 | 1000 | 10 | 10000
| 09:12:00 ;AM | 1 | 1 | 38.9% | 17.505 | 577.3 | 0.22 | 0.24 | 0.22 | 0.24 | 0.22 | 0.24 | 0.22 | 0.24 | 0.23 | 0.185 | 0.23 | 1 | [7 empty] | 144
|  | 30 | 30 | 38.9% |  |  | 0.12 | 0.13 | 0.12 | 0.13 | 0.12 | 0.13 | 0.12 | 0.13 | 0.125 | -0.105 | 0.125 | 30 | [6 empty] | 1 | 144 | 144
| 09:43:00 ;AM | 0 | 0 | 38.9% |  |  | 0.1 | 0.11 | 0.1 | 0.11 | 0 | 0 | 0 | 0 | 0 |  | 0 | 0 | 0 |  | #DIV/0!
2019-05-08 | 09:45:00 ;AM | 0 | 0 | 12.43% | 5.5935 | 160.8 | 0.12 | 0.14 | 0.12 | 0.14 | 0.12 | 0.14 | 0.12 | 0.14 | 0.13 | 0.13 | 0.13 | 0 | -13 |  | 0.02324126 | -0.8860566 | 0.1738703 |  | 1.25 | 180 | 180
|  | 1 | 1 | 12.43% | 5.5935 | 160.8 | 0.18 | 0.22 | 0.18 | 0.22 | 0.18 | 0.22 | 0.18 | 0.22 | 0.2 | 0.07 | 0.2 | 1 | -20 |  | 0.03575579 | -0.69897 | 0.2674928 | #DIV/0! | 1.5 | 216 | 216 | 2.5 | 2.5
|  | 4 | 5 | 12.43% | 5.5935 | 160.8 | 0.26 | 0.3 | 0.26 | 0.3 | 0.26 | 0.3 | 0.26 | 0.3 | 0.28 | 0.08 | 0.28 | 5 | -28 |  | 0.0500581 | -0.552842 | 0.3744899 | 0.4005894 | 1.75 | 252 | 252 | 5 | 5
|  | 10 | 15 | 12.43% | 5.5935 | 160.8 | 0.36 | 0.4 | 0.36 | 0.4 | 0.36 | 0.4 | 0.36 | 0.4 | 0.38 | 0.1 | 0.38 | 15 | -38 |  | 0.067936 | -0.4202164 | 0.5082363 | 0.3231042 | 2 | 288 | 288 | 10 | 10
|  | 10 | 25 | 12.43% | 5.5935 | 160.8 | 0.46 | 0.5 | 0.46 | 0.5 | 0.46 | 0.5 | 0.46 | 0.5 | 0.48 | 0.1 | 0.48 | 25 | -48 |  | 0.08581389 | -0.3187588 | 0.6419827 | 0.3433624 | 2.25 | 324 | 324 | 15 | 15
|  | 5 | 30 | 12.43% | 5.5935 | 160.8 | 0.56 | 0.6 | 0.56 | 0.6 | 0.56 | 0.6 | 0.56 | 0.6 | 0.58 | 0.1 | 0.58 | 30 | -58 | 0.9 | 0.1036918 | -0.236572 | 0.7757292 | 0.3926556 | 2.5 | 360 | 360 | 20 | 20
2019-05-08 | 10:16:00 ;AM | 0 | 0 | 25.2% | 11.34 | 320.7 | 2.66 | 2.95 | 2.66 | 2.95 | 2.66 | 2.95 | 2.66 | 2.95 | 2.805 | 2.225 | 2.805 | 30 | -280.5 |  | 0.2473545 | 0.4479329 | 2.659743 | 1.898964 | 2 | 288 | 288 | 25 | 25
|  | 1 | 1 | 25.2% | 11.34 | 320.7 | 2.76 | 3.05 | 2.76 | 3.05 | 2.76 | 3.05 | 2.76 | 3.05 | 2.905 | 0.1 | 2.905 | 31 | -290.5 |  | 0.2561728 | 0.4631461 | 2.754565 | 1.947884 | 1.5 | 216 | 216 | 30 | 30
|  | 4 | 5 | 25.2% | 11.34 | 320.7 | 2.86 | 3.15 | 2.86 | 3.15 | 2.86 | 3.15 | 2.86 | 3.15 | 3.005 | 0.1 | 3.005 | 35 | -300.5 |  | 0.2649912 | 0.4778445 | 2.849386 | 1.946158 | 1 | 144 | 144 | 35 | 35
|  | 10 | 15 | 25.2% | 11.34 | 320.7 | 2.96 | 3.25 | 2.96 | 3.25 | 2.96 | 3.25 | 2.96 | 3.25 | 3.105 | 0.1 | 3.105 | 45 | -310.5 |  | 0.2738095 | 0.4920616 | 2.944208 | 1.878161 | 0.5 | 72 | 72
|  | 10 | 25 | 25.2% | 11.34 | 320.7 | 3.06 | 3.35 | 3.06 | 3.35 | 3.06 | 3.35 | 3.06 | 3.35 | 3.205 | 0.1 | 3.205 | 55 | -320.5 |  | 0.2826279 | 0.505828 | 3.039029 | 1.84157
|  | 5 | 30 | 25.2% | 11.34 | 320.7 | 3.16 | 3.45 | 3.16 | 3.45 | 3.16 | 3.45 | 3.16 | 3.45 | 3.305 | 0.1 | 3.305 | 60 | -330.5 | 1 | 0.2914462 | 0.5191715 | 3.133851 | 1.858672
2019-05-08 | 10:47:00 ;AM | 0 | 0 | 37.5% | 16.875 | 481.5 | 6.45 | 6.62 | 6.45 | 6.62 | 6.45 | 6.62 | 6.45 | 6.62 | 6.535 | 3.23 | 6.535 | 60 | -653.5 |  | 0.3872593 | 0.8152456 | 5.32494 | 3.675165
|  | 1 | 1 | 37.5% | 16.875 | 481.5 | 6.55 | 6.72 | 6.55 | 6.72 | 6.55 | 6.72 | 6.55 | 6.72 | 6.635 | 0.1 | 6.635 | 61 | -663.5 |  | 0.3931852 | 0.8218409 | 5.406424 | 3.7164
|  | 4 | 5 | 37.5% | 16.875 | 481.5 | 6.66 | 6.81 | 6.66 | 6.81 | 6.66 | 6.81 | 6.66 | 6.81 | 6.735 | 0.1 | 6.735 | 65 | -673.5 |  | 0.3991111 | 0.8283376 | 5.487907 | 3.715015
|  | 10 | 15 | 37.5% | 16.875 | 481.5 | 6.76 | 6.92 | 6.76 | 6.92 | 6.76 | 6.92 | 6.76 | 6.92 | 6.84 | 0.105 | 6.84 | 75 | -684 |  | 0.4053333 | 0.8350561 | 5.573465 | 3.647881
|  | 10 | 25 | 37.5% | 16.875 | 481.5 | 6.86 | 7.02 | 6.86 | 7.02 | 6.86 | 7.02 | 6.86 | 7.02 | 6.94 | 0.1 | 6.94 | 85 | -694 |  | 0.4112593 | 0.8413595 | 5.654948 | 3.596938
|  | 5 | 30 | 37.5% | 16.875 | 481.5 | 6.96 | 7.12 | 6.96 | 7.12 | 6.96 | 7.12 | 6.96 | 7.12 | 7.04 | 0.1 | 7.04 | 90 | -704 | 1.01 | 0.4171852 | 0.8475727 | 5.736432 | 3.602419
2019-05-08 | 11.18.00;AM | 0 | 0 | 0.499 | 22.455 | 641.5 | 11.88 | 12 | 11.88 | 12 | 11.88 | 12 | 11.88 | 12 | 11.94 | 4.9 | 11.94 | 90 | -1194 |  | 0.5317301 | 1.077004 | 8.83585 | 6.109784
|  | 1 | 1 | 0.499 | 22.455 | 641.5 | 11.99 | 12.22 | 11.99 | 12.22 | 11.99 | 12.22 | 11.99 | 12.22 | 12.105 | 0.165 | 12.105 | 91 | -1210.5 |  | 0.5390782 | 1.082965 | 8.957954 | 6.179042
|  | 4 | 5 | 0.499 | 22.455 | 641.5 | 12.12 | 12.39 | 12.12 | 12.39 | 12.12 | 12.39 | 12.12 | 12.39 | 12.255 | 0.15 | 12.255 | 95 | -1225.5 |  | 0.5457582 | 1.088313 | 9.068957 | 6.196518
|  | 10 | 15 | 0.499 | 22.455 | 641.5 | 12.3 | 12.53 | 12.3 | 12.53 | 12.3 | 12.53 | 12.3 | 12.53 | 12.415 | 0.16 | 12.415 | 105 | -1241.5 |  | 0.5528835 | 1.093947 | 9.18736 | 6.142423
|  | 10 | 25 | 0.499 | 22.455 | 641.5 | 12.4 | 12.74 | 12.4 | 12.74 | 12.4 | 12.74 | 12.4 | 12.74 | 12.57 | 0.155 | 12.57 | 115 | -1257 |  | 0.5597862 | 1.099335 | 9.302064 | 6.099875
|  | 5 | 30 | 0.499 | 22.455 | 641.5 | 12.52 | 13.05 | 12.52 | 13.05 | 12.52 | 13.05 | 12.52 | 13.05 | 12.785 | 0.215 | 12.785 | 120 | -1278.5 | 1.69 | 0.5693609 | 1.106701 | 9.461168 | 6.149055
2019-05-08 | 11.49.00;AM | 0 | 0 | 62.4% | 28.08 | 802.3 | 19.68 | 19.76 | 19.68 | 19.76 | 19.68 | 19.76 | 19.68 | 19.76 | 19.72 | 6.935 | 19.72 | 120 | -1972 |  | 0.7022792 | 1.294907 | 13.61505 | 9.484503
|  | 1 | 1 | 62.4% | 28.08 | 802.3 | 19.88 | 20.12 | 19.88 | 20.12 | 19.88 | 20.12 | 19.88 | 20.12 | 20 | 0.28 | 20 | 121 | -2000 |  | 0.7122507 | 1.30103 | 13.80837 | 9.602526
|  | 4 | 5 | 62.4% | 28.08 | 802.3 | 20.22 | 20.55 | 20.22 | 20.55 | 20.22 | 20.55 | 20.22 | 20.55 | 20.385 | 0.385 | 20.385 | 125 | -2038.5 |  | 0.7259615 | 1.309311 | 14.07418 | 9.721447
|  | 10 | 15 | 62.4% | 28.08 | 802.3 | 20.52 | 20.95 | 20.52 | 20.95 | 20.52 | 20.95 | 20.52 | 20.95 | 20.735 | 0.35 | 20.735 | 135 | -2073.5 |  | 0.7384259 | 1.316704 | 14.31583 | 9.733217
|  | 10 | 25 | 62.4% | 28.08 | 802.3 | 20.88 | 21.44 | 20.88 | 21.44 | 20.88 | 21.44 | 20.88 | 21.44 | 21.16 | 0.425 | 21.16 | 145 | -2116 |  | 0.7535613 | 1.325516 | 14.60925 | 9.790096
|  | 5 | 30 | 62.4% | 28.08 | 802.3 | 21.22 | 21.87 | 21.22 | 21.87 | 21.22 | 21.87 | 21.22 | 21.87 | 21.545 | 0.385 | 21.545 | 150 | -2154.5 | 3.65 | 0.7672721 | 1.333346 | 14.87506 | 9.90078
2019-05-08 | 12.20.00;PM | 0 | 0 | 75% | 33.75 | 962.2 | 25.78 | 26.56 | 25.78 | 26.56 | 25.78 | 26.56 | 25.78 | 26.56 | 26.17 | 4.625 | 26.17 | 150 | -2617 |  | 0.7754074 | 1.417804 | 17.1239 | 12.02615
|  | 1 | 1 | 75% | 33.75 | 962.2 | 26.34 | 27.12 | 26.34 | 27.12 | 26.34 | 27.12 | 26.34 | 27.12 | 26.73 | 0.56 | 26.73 | 151 | -2673 |  | 0.792 | 1.426999 | 17.49032 | 12.26722
|  | 4 | 5 | 75% | 33.75 | 962.2 | 26.97 | 27.93 | 26.97 | 27.93 | 26.97 | 27.93 | 26.97 | 27.93 | 27.45 | 0.72 | 27.45 | 155 | -2745 |  | 0.8133333 | 1.438542 | 17.96144 | 12.53235
|  | 10 | 15 | 75% | 33.75 | 962.2 | 27.33 | 28.47 | 27.33 | 28.47 | 27.33 | 28.47 | 27.33 | 28.47 | 27.9 | 0.45 | 27.9 | 165 | -2790 |  | 0.8266667 | 1.445604 | 18.25589 | 12.58183
|  | 10 | 25 | 75% | 33.75 | 962.2 | 27.73 | 28.97 | 27.73 | 28.97 | 27.73 | 28.97 | 27.73 | 28.97 | 28.35 | 0.45 | 28.35 | 175 | -2835 |  | 0.84 | 1.452553 | 18.55034 | 12.63911
|  | 5 | 30 | 75% | 33.75 | 962.2 | 28.53 | 29.47 | 28.53 | 29.47 | 28.53 | 29.47 | 28.53 | 29.47 | 29 | 0.65 | 29 | 180 | -2900 | 5.66 | 0.8592593 | 1.462398 | 18.97566 | 12.85876
| 12.51.00;PM | 0 | 0 | 87.5% | 39.375 | 1122.2 | 35.22 | 36.56 | 35.22 | 36.56 | 35.22 | 36.56 | 35.22 | 36.56 | 35.89 | 6.89 | 35.89 | 180 | -3589 |  | 0.9114921 | 1.554973 | 22.49846 | 15.91382
|  | 1 | 1 | 87.5% | 39.375 | 1122.2 | 35.98 | 37.23 | 35.98 | 37.23 | 35.98 | 37.23 | 35.98 | 37.23 | 36.605 | 0.715 | 36.605 | 181 | -3660.5 |  | 0.9296508 | 1.56354 | 22.94667 | 16.21356
|  | 4 | 5 | 87.5% | 39.375 | 1122.2 | 36.73 | 38.16 | 36.73 | 38.16 | 36.73 | 38.16 | 36.73 | 38.16 | 37.445 | 0.84 | 37.445 | 185 | -3744.5 |  | 0.9509841 | 1.573394 | 23.47324 | 16.51617
|  | 10 | 15 | 87.5% | 39.375 | 1122.2 | 37.22 | 39.09 | 37.22 | 39.09 | 37.22 | 39.09 | 37.22 | 39.09 | 38.155 | 0.71 | 38.155 | 195 | -3815.5 |  | 0.9690159 | 1.581551 | 23.91832 | 16.66132
|  | 10 | 25 | 87.5% | 39.375 | 1122.2 | 38.18 | 40.12 | 38.18 | 40.12 | 38.18 | 40.12 | 38.18 | 40.12 | 39.15 | 0.995 | 39.15 | 205 | -3915 |  | 0.9942857 | 1.592732 | 24.54206 | 16.93519
|  | 5 | 30 | 87.5% | 39.375 | 1122.2 | 39.11 | 40.98 | 39.11 | 40.98 | 39.11 | 40.98 | 39.11 | 40.98 | 40.045 | 0.895 | 40.045 | 210 | -4004.5 | 8.31 | 1.017016 | 1.602548 | 25.10311 | 17.24428
2019-05-08 | 13.22.00PM | 0 | 0 | 100% | 45 | 1283 | 44.88 | 45.12 | 44.88 | 45.12 | 44.88 | 45.12 | 44.88 | 45.12 | 45 | 4.955 | 45 | 210 | -4500 |  | 1 | 1.653213 | 27.21973 | 19.37801
|  | 1 | 1 | 100% | 45 | 1283 | 45.77 | 45.98 | 45.77 | 45.98 | 45.77 | 45.98 | 45.77 | 45.98 | 45.875 | 0.875 | 45.875 | 211 | -4587.5 | 349.8 | 1.019444 | 1.661576 | 27.749 | 19.73727
|  | 4 | 5 | 100% | 45 | 1283 | 46.98 | 46.78 | 46.98 | 46.78 | 46.98 | 46.78 | 46.98 | 46.78 | 46.88 | 1.005 | 46.88 | 215 | -4688 | 15.075 | 1.041778 | 1.670988 | 28.35691 | 20.09914
|  | 10 | 15 | 100% | 45 | 1283 | 47.78 | 47.68 | 47.78 | 47.68 | 47.78 | 47.68 | 47.78 | 47.68 | 47.73 | 0.85 | 47.73 | 225 | -4773 | 5.1 | 1.060667 | 1.678791 | 28.87106 | 20.29179
|  | 10 | 25 | 100% | 45 | 1283 | 49.27 | 48.78 | 49.27 | 48.78 | 49.27 | 48.78 | 49.27 | 48.78 | 49.025 | 1.295 | 49.025 | 235 | -4902.5 | 7.77 | 1.089444 | 1.690418 | 29.65438 | 20.67634
| 13.52.00PM | 5 | 30 | 100% | 45 | 1283 | 50 | 49.78 | 50 | 49.78 | 50 | 49.78 | 50 | 49.78 | 49.89 | 0.865 | 49.89 | 240 | -4989 | 10.38 | 1.108667 | 1.698014 | 30.17761 | 20.96032
| 13.55.00PM | 0 | 0 | 87.5% | 39.375 | 1122.2 | 49.58 | 49.39 | 49.58 | 49.39 | 49.58 | 49.39 | 49.58 | 49.39 | 49.485 | -0.405 | 49.485 | 240 | -4948.5 |  | 1.256762 | 1.694474 | 31.02079 | 20.79017
|  | 1 | 1 | 87.5% | 39.375 |  | 49.59 | 49.4 | 49.59 | 49.4 | 49.59 | 49.4 | 49.59 | 49.4 | 49.495 | 0.01 | 49.495 | 241 | -4949.5 |  | 1.257016 | 1.694561 | 31.02706 | 20.77861
|  | 1 | 2 | 87.5% | 39.375 |  | 49.6 | 49.41 | 49.6 | 49.41 | 49.6 | 49.41 | 49.6 | 49.41 | 49.505 | 0.01 | 49.505 | 242 | -4950.5 |  | 1.25727 | 1.694649 | 31.03333 | 20.76713
|  | 3 | 5 | 87.5% | 39.375 |  | 49.61 | 49.42 | 49.61 | 49.42 | 49.61 | 49.42 | 49.61 | 49.42 | 49.515 | 0.01 | 49.515 | 245 | -4951.5 |  | 1.257524 | 1.694737 | 31.03959 | 20.7248
2019-05-08 | 14.01.00PM | 0 | 0 | 75% | 33.75 | 962.2 | 49.22 | 49.11 | 49.22 | 49.11 | 49.22 | 49.11 | 49.22 | 49.11 | 49.165 | -0.35 | 49.165 | 245 | -4916.5 |  | 1.456741 | 1.691656 | 32.17028 | 20.57831
|  | 1 | 1 | 75% | 33.75 |  | 49.23 | 49.12 | 49.23 | 49.12 | 49.23 | 49.12 | 49.23 | 49.12 | 49.175 | 0.01 | 49.175 | 246 | -4917.5 |  | 1.457037 | 1.691744 | 32.17683 | 20.56727
|  | 1 | 2 | 75% | 33.75 |  | 49.24 | 49.13 | 49.24 | 49.13 | 49.24 | 49.13 | 49.24 | 49.13 | 49.185 | 0.01 | 49.185 | 247 | -4918.5 |  | 1.457333 | 1.691833 | 32.18337 | 20.5563
|  | 3 | 5 | 75% | 33.75 |  | 49.25 | 49.14 | 49.25 | 49.14 | 49.25 | 49.14 | 49.25 | 49.14 | 49.195 | 0.01 | 49.195 | 250 | -4919.5 |  | 1.45763 | 1.691921 | 32.18991 | 20.51553
| 14.06.00PM | 0 | 0 | 62.5% | 28.125 | 802.3 | 48.92 | 48.81 | 48.92 | 48.81 | 48.92 | 48.81 | 48.92 | 48.81 | 48.865 | -0.33 | 48.865 | 250 | -4886.5 |  | 1.737422 | 1.688998 | 33.7211 | 20.37791
|  | 1 | 1 | 62.5% | 28.125 |  | 48.93 | 48.82 | 48.93 | 48.82 | 48.93 | 48.82 | 48.93 | 48.82 | 48.875 | 0.01 | 48.875 | 251 | -4887.5 |  | 1.737778 | 1.689087 | 33.728 | 20.36735
|  | 1 | 2 | 62.5% | 28.125 |  | 48.94 | 48.83 | 48.94 | 48.83 | 48.94 | 48.83 | 48.94 | 48.83 | 48.885 | 0.01 | 48.885 | 252 | -4888.5 |  | 1.738133 | 1.689176 | 33.73491 | 20.35687
|  | 3 | 5 | 62.5% | 28.125 |  | 48.95 | 48.84 | 48.95 | 48.84 | 48.95 | 48.84 | 48.95 | 48.84 | 48.895 | 0.01 | 48.895 | 255 | -4889.5
| 14.11.00PM | 0 | 0 | 50% | 22.5 | 641.5 | 48.72 | 48.66 | 48.72 | 48.66 | 48.72 | 48.66 | 48.72 | 48.66 | 48.69 | -0.205 | 48.69 | 255 | -4869
|  | 1 | 1 | 50% | 22.5 |  | 48.73 | 48.67 | 48.73 | 48.67 | 48.73 | 48.67 | 48.73 | 48.67 | 48.7 | 0.01 | 48.7 | 256 | -4870
|  | 1 | 2 | 50% | 22.5 |  | 48.74 | 48.68 | 48.74 | 48.68 | 48.74 | 48.68 | 48.74 | 48.68 | 48.71 | 0.01 | 48.71 | 257 | -4871
|  | 3 | 5 | 50% | 22.5 |  | 48.75 | 48.69 | 48.75 | 48.69 | 48.75 | 48.69 | 48.75 | 48.69 | 48.72 | 0.01 | 48.72 | 260 | -4872
2019-05-08 | 14.17.00PM | 0 | 0 | 37.5% | 16.875 | 481.5 | 48.53 | 48.48 | 48.53 | 48.48 | 48.53 | 48.48 | 48.53 | 48.48 | 48.505 | -0.215 | 48.505 | 260 | -4850.5
|  | 1 | 1 | 37.5% | 16.875 |  | 48.52 | 48.47 | 48.52 | 48.47 | 48.52 | 48.47 | 48.52 | 48.47 | 48.495 | -0.01 | 48.495 | 261 | -4849.5
|  | 1 | 2 | 37.5% | 16.875 |  | 48.51 | 48.46 | 48.51 | 48.46 | 48.51 | 48.46 | 48.51 | 48.46 | 48.485 | -0.01 | 48.485 | 262 | -4848.5
|  | 3 | 5 | 37.5% | 16.875 |  | 48.5 | 48.45 | 48.5 | 48.45 | 48.5 | 48.45 | 48.5 | 48.45 | 48.475 | -0.01 | 48.475 | 265 | -4847.5
| 14.22.00PM | 0 | 0 | 25% | 11.25 | 320.7 | 48.28 | 48.18 | 48.28 | 48.18 | 48.28 | 48.18 | 48.28 | 48.18 | 48.23 | -0.245 | 48.23 | 265 | -4823
|  | 1 | 1 | 25% | 11.25 |  | 48.27 | 48.17 | 48.27 | 48.17 | 48.27 | 48.17 | 48.27 | 48.17 | 48.22 | -0.01 | 48.22 | 266 | -4822
|  | 1 | 2 | 25% | 11.25 |  | 48.26 | 48.16 | 48.26 | 48.16 | 48.26 | 48.16 | 48.26 | 48.16 | 48.21 | -0.01 | 48.21 | 267 | -4821
|  | 3 | 5 | 25% | 11.25 |  | 48.25 | 48.15 | 48.25 | 48.15 | 48.25 | 48.15 | 48.25 | 48.15 | 48.2 | -0.01 | 48.2 | 270 | -4820
| 14.27.00PM | 0 | 0 | 12.5% | 5.625 | 160.8 | 47.98 | 47.82 | 47.98 | 47.82 | 47.98 | 47.82 | 47.98 | 47.82 | 47.9 | -0.3 | 47.9 | 270 | -4790
|  | 1 | 1 | 12.5% | 5.625 |  | 47.97 | 47.81 | 47.97 | 47.81 | 47.97 | 47.81 | 47.97 | 47.81 | 47.89 | -0.01 | 47.89 | 271 | -4789
|  | 1 | 2 | 12.5% | 5.625 |  | 47.95 | 47.8 | 47.95 | 47.8 | 47.95 | 47.8 | 47.95 | 47.8 | 47.875 | -0.015 | 47.875 | 272 | -4787.5 |  | 8.511111 | 1.680109 | 63.82291 | 19.66467
| 14.32.00PM | 3 | 5 | 12.5% | 5.625 |  | 47.94 | 47.79 | 47.94 | 47.79 | 47.94 | 47.79 | 47.94 | 47.79 | 47.865 | -0.01 | 47.865 | 275 | -4786.5 |  | 8.509333 | 1.680018 | 63.80958 | 19.62217
2019-05-08 |  | 0 | 0 | 0 | 0 | 0 | 47.76 | 47.66 | 47.76 | 47.66 | 47.76 | 47.66 | 47.76 | 47.66 | 47.71 | -0.155 | 47.71 | 275 | -4771 |  | #DIV/0! | 1.678609 | #VALUE! | 19.55863
|  | 1 | 1 | 0 | 0 |  | 47.74 | 47.64 | 47.74 | 47.64 | 47.74 | 47.64 | 47.74 | 47.64 | 47.69 | -0.02 | 47.69 | 276 | -4769 |  | #DIV/0! | 1.678427 | #VALUE! | 19.5378
|  | 1 | 2 | 0 | 0 |  | 47.71 | 47.62 | 47.71 | 47.62 | 47.71 | 47.62 | 47.71 | 47.62 | 47.665 | -0.025 | 47.665 | 277 | -4766.5 |  | #DIV/0! | 1.6782 | #VALUE! | 19.515
| 14.37.00PM | 3 | 5 | 0 | 0 |  | 47.68 | 47.6 | 47.68 | 47.6 | 47.68 | 47.6 | 47.68 | 47.6 | 47.64 | -0.025 | 47.64 | 280 | -4764 |  | #DIV/0! | 1.677972 | #VALUE! | 19.46748
410.345
#REF!
[15 empty] | #REF! |  |  |  | 6.378
Qui trình
tăng tải/ Applied load (Từ/from O KN đến/to 12.6 KN )
Xả tải/ Release load (Từ/from 12.6 KN đến/to 0KN )
tăng tải/ Applied load (Từ/from 0 KN đến/to 12.6 KN )
Xả tải/ Release load (Từ/from 12.6 KN đến/to 0 KN )
Qui trình
JSG 1521-1995