## PKQ gach xay
CÔNG TY CỔ PHẦN TƯ VẤN KIỂM ĐỊNH XÂY DỰNG PHÍA NAM
SOUTH CONSTRUCTION INSPECTION CONSULTANT JOINT STOCK COMPANY
|  |  | Trụ sở & PTN: Phòng B01-Tòa nhà eTUNNEL |  |  |  |  | Văn phòng đại diện: Phòng G01- Tòa nhà PLUG-IN
|  |  | L11-L12 Miếu Nổi P.3 Bình Thạnh HCM, Việt Nam |  |  |  |  | 225 Điện Biên Phủ P.15 BT HCM, Việt Nam
|  |  | ĐT: (84).8. 35 123 171 – Fax: (84).8.35 123 181 |  |  |  |  | ĐT: (84).8. 8404415~7 – Fax: (84).8. 8404414
|  |  | E-mail: scic@dmc.vn |  |  |  |  | Website: http://www.dangminh.vn
HSS/ No |  |  | PHIẾU KẾT QUẢ THỬ NGHIỆM TEST REPORT |  |  |  | LAS-XD 506
1006-16
Ngày/Date: |  | 2020-10-06 | Ban Hành Lần 01 Số Bản 04 |  |  |  | Trang 1/1
1. Khách hàng/Customer |  |  |  | CÔNG TY CỔ PHẦN VFIC SOUTH | [6 empty] | 18.045 |  | 0.0512642
2. Địa chỉ/ Adress |  |  |  | Số 45, Võ Thị Sáu, Phường Đa Kao, Quận 1, Thành phố Hồ Chí Minh | [6 empty] | 8.12025
3. Công trình/ Project |  |  |  | NHÀ MÁY CHIẾT HOẠT CHẤT THIÊN NHIÊN TỪ DƯỢC LIỆU VIỆT NAM SẢN XUẤT VẬT LIỆU SẠCH CUNG CẤP CHO CÔNG NGHIỆP DƯỢC, THỰC PHẨM VÀ MỸ PHẨM.
4. Địa chỉ/ Address |  |  |  | Lô I-9-4, Đường D9, Khu Công Nghệ Cao, Phường Long Thành Mỹ, Quận 9, Tp Hồ Chí Minh
5.Tên và ký hiệu mẫu/Notation of sample |  |  |  | Gạch 2 lỗ (40x80x190)mm- Gạch rỗng đất sét nung
6. Nguồn gốc mẫu/ Sample origin |  |  |  | Công ty TNHH Sản xuất Gạch Tuynel Hoa Viên - Tân Uyên - Bình Dương
7. Phương pháp thử nghiệm/ Test requiremel |  |  |  | TCVN 1451-1998; TCVN 6355-2009
8. Ngày nhận mẫu/ Receiving date |  |  |  | 2020-10-02
9. Số lượng mẫu/ Quantity |  |  |  | 01 mẫu (30 viên )
10. Kết quả thử nghiệm/ Test result
STT No | Chỉ tiêu thử nghiệm Test target |  |  |  | Phương pháp thử Test methods | Kết quả thử nghiệm Test result
1 | Kích thước cơ bản/ Determination of dimensions, mm |  |  | Chiều dài, L | TCVN 6355-1:2009 | 190 |  |  |  | 715 | 479.902 | 1.489888 | 715
|  |  |  | Chiều rộng, W |  | 81 |  |  |  | 715 |  | 3.104566
|  |  |  | Chiều cao, H |  | 42.8
| Khuyết tật ngoại quan/ visible defects, Vết |  |  |  |  | Không có
2 | Xác định khối lượng thể tích,Kg/m3 Determination of bulk density |  |  |  | TCVN 6355-5:2009 | 1.420832
3 | Xác định độ hút nước Determination of water absorption |  |  | % | TCVN 6355-4:2009 | 8.494893
4 | Xác định cường độ nén/ Determination of compressive strength |  |  | MPa (daN/cm2) | TCVN 6355-2:2009 | 15,24 (1524) |  |  | 15.24383
5 | Xác định cường độ uốn Determination of bending strength |  |  | MPa (daN/cm2) | TCVN 6355-3:2009 | 6,12 (612) |  |  | 6.117948 |  |  | 0.658692 |  | 182
6 | Xác định độ rỗng Determination of void volume |  |  | % | TCVN 6355-6:2009 | 44.01783 |  |  | 44.01783 |  |  | 0.64064 |  | 0.8
7 | Xác định vết tróc do vôi Determination of pitting due to lime |  |  | Vết | TCVN 6355-7:2009 | Không có | [5 empty] | 1365.822 |  | 0.44
8 | Xác định sự thoát nuối Determination of effloressence |  |  | Màu sắc | TCVN 6355-8:2009 | Không có màu sắc
NGƯỜI THỰC HIỆN Tested by |  |  |  | PT. PHÒNG THÍ NGHIỆM In charge of the Laboratory |  | PHÓ GÍAM ĐỐC Vice Director | [5 empty] | 0.9102418
Đào công Huân |  |  |  | Nguyễn Văn Hồng Chi |  | Nguyễn Thị Thủy
1. Các kết quả thử nghiệm ghi trong phiếu này chỉ có giá trị đối với mẫu do khách hàng gửi đến. | [7 empty] | 07.07WP09.R0-From07.07-REP30.R1
2. Kết quả thử nghiệm trung bình cho 05 viên gạch.
KLTT=
KLöôïng vieân,Kg
Theå tích, m3

## So Lieu
CÔNG TY CỔ PHẦN TƯ VẤN KIỂM ĐỊNH XÂY DỰNG PHÍA NAM
SOUTH CONSTRUCTION INSPECTION CONSULTANT JOINT STOCK COMPANY
| Trụ sở & PTN: Phòng B01-Tòa nhà eTUNNEL | [6 empty] | Văn phòng đại diện: Phòng G01- Tòa nhà PLUG-IN
| L11-L12 Miếu Nổi P.3 Bình Thạnh HCM, Việt Nam | [6 empty] | 225 Điện Biên Phủ P.15 BT HCM, Việt Nam
| ĐT: (84).8. 35 123 171 – Fax: (84).8.35 123 181 | [6 empty] | ĐT: (84).8. 8404415~7 – Fax: (84).8. 8404414
| E-mail: scic@dmc.vn | [6 empty] | Website: http://www.dangminh.vn
BAÙO CAÙO THÖÛ NGHIEÄM
1.Tên và ký hiệu mẫu |  | 2. Số lượng | 3. Ngày giao |  |  | 4. Ngày xong
|  | 5.Thực hiện | 6. Kiểm tra |  |  | 7. PT. Phòng thí nghiệm
8. Phương pháp thử nghiệm : |  | 9. Các lưu ý khác
KẾT QUẢ THỬ NGHIỆM
Tên chỉ tiêu |  | Phương pháp thử | Kết quả thử nghiệm
|  |  | Viên 1 | Viên 2 | Viên 3 | Viên 4 | Viên 5 | Trung bình
1. Kích thước cơ bản mm |  | TCVN 6355-1:2009
· Chiều dài |  |  | 191 | 190 | 190 | 189 | 190 | 190
· Chiều rộng |  |  | 81 | 81 | 81 | 81 | 81 | 81
· Chiều cao |  |  | 43 | 43 | 43 | 42 | 43 | 42.8
2. Khối lượng thể tích, g/cm3 |  | TCVN 6355-5:2009 | 1.385638 | 1.417864 | 1.433277 | 1.465836 | 1.401544 | 1.420832
· m1, (Khối lượng mẫu) g |  |  | 921.8 | 938.3 | 948.5 | 942.5 | 927.5
· AxBxH, (Kích thước mẫu) mm |  |  | 665.253 | 661.77 | 661.77 | 642.978 | 661.77
3. Độ hút nước, % |  | TCVN 6355-4:2009 | 8.412888 | 8.408824 | 8.529257 | 8.530504 | 8.592992 | 8.494893
· M1 , Khối lượng mẫu ướt, g |  |  | 999.35 | 1017.2 | 1029.4 | 1022.9 | 1007.2
· M2, Khối lượng mẫu khô, g |  |  | 921.8 | 938.3 | 948.5 | 942.5 | 927.5
4. Cường độ nén , MPa |  | TCVN 6355-2:2009 | 15.41667 | 15.92593 | 15.15432 | 14.64506 | 15.07716 | 15.24383
kN. |  |  | 99.9 | 103.2 | 98.2 | 94.9 | 97.7
AxB mm |  |  | 6480 | 6480 | 6480 | 6480 | 6480
5. Cường độ uốn, MPa |  | TCVN 6355-3:2009 | 6.1146 | 5.8824 | 6.3468 | 6.1236 | 6.12234 | 6.117948
Lực, KN. |  |  | 79 | 76 | 82 | 81 | 79.1
Chiều dài khoảng cách giữa hai gối đỡ, mm |  |  | 150 | 150 | 150 | 150 | 150
Chiều rộng, mm |  |  | 80 | 80 | 80 | 80 | 80
Chiều cao, mm |  |  | 43 | 43 | 43 | 42 | 43
6. Xác định độ rỗng, % |  | TCVN 6355-6:2009
- Thể tích thực của mẫu thử (vt) tính bằng milimet khối (mm3), theo công thức | [8 empty] | 0.00063712 | 0.181 | 0.08 | 0.044
Vt= | mkk - mn
| Pn |  | 363.07 | 374.9 | 373.2 | 366 | 366.4 | 368.714
mn .g | KL cân trong nước |  | 636.28 | 642.3 | 656.2 | 656.9 | 640.8
mkk .g | KL cân trong không khí |  | 999.35 | 1017.2 | 1029.4 | 1022.9 | 1007.2
Pn .g/mm3 | KL Riêng nước |  | 1 | 1 | 1 | 1 | 1 | [5 empty] | 2676.832
- Tổng thể tích của mẫu thử (vm) tính bằng milimet khối (mm3), theo công thức: Vm = l.w.h
|  |  | 665.253 | 661.77 | 661.77 | 642.978 | 661.77 | 658.7082
- Thể tích rỗng của mẫu thử (vr) tính bằng milimet khối, theo công thức
vr = vm – vt |  |  | 302.183 | 286.87 | 288.57 | 276.978 | 295.37 | 289.9942
- Độ rỗng của mẫu thử (x) tính bằng %, theo công thức sau:
|  |  | 45.42377 | 43.3489 | 43.60578 | 43.07737 | 44.63333 | 44.01783
7. Xác định độ tróc do vôi, Vết |  | TCVN 6355-7:2009 | [5 empty] | Không có
8. Xác định độ thoát muối, Màu sắc |  | TCVN 6355-8:2009 | [5 empty] | Không có
07.07WP09.R0-From07.07-REP30.R1