## TONG HOP
CÔNG TY CỔ PHẦN TƯ VẤN KIỂM ĐỊNH XÂY DỰNG PHÍA NAM
SOUTH CONSTRUCTION INSPECTION CONSULTANT JOINT STOCK COMPANY
|  |  | Trụ sở & PTN: Phòng B01-Tòa nhà eTUNNEL | [5 empty] | Văn phòng đại diện: Phòng G01- Tòa nhà PLUG-IN | Văn phòng đại diện: Phòng G01- Tòa nhà PLUG-IN
|  |  | L11-L12 Miếu Nổi P.3 Bình Thạnh HCM, Việt Nam | [5 empty] | 223 Điện Biên Phủ P.15 BT HCM, Việt Nam | 223 Điện Biên Phủ P.15 BT HCM, Việt Nam
|  |  | ĐT: (84).8. 35 123 171 – Fax: (84).8.35 123 181 | [5 empty] | ĐT: (84).8. 8404415~7 – Fax: (84).8. 8404412 | ĐT: (84).8. 8404415~7 – Fax: (84).8. 8404412
|  |  | E-mail: scic@dmc.vn | [5 empty] | Website: http://www.dangminh.vn | Website: http://www.dangminh.vn
HS Số: |  |  |  | PHIẾU KẾT QUẢ THỬ NGHIỆM TEST REPORT |  |  |  | LAS-XD-506
1006-15
Ngày: |  | 2020-10-06 |  | Ban Hành Lần 01 Số Bản 04 |  |  |  | Trang 1/1
1 | Khách hàng/ Customer |  |  | CÔNG TY CỔ PHẦN VFIC SOUTH
2 | Địa chỉ/ Address |  |  | Số 45, Võ Thị Sáu, Phường Đa Kao, Quận 1, Thành phố Hồ Chí Minh
3 | Công trình/ Project |  |  | NHÀ MÁY CHIẾT HOẠT CHẤT THIÊN NHIÊN TỪ DƯỢC LIỆU VIỆT NAM SẢN XUẤT VẬT LIỆU SẠCH CUNG CẤP CHO CÔNG NGHIỆP DƯỢC, THỰC PHẨM VÀ MỸ PHẨM.
4 | Địa chỉ/ Address |  |  | Lô I-9-4, Đường D9, KCNC, Phường Long Thành Mỹ, Quận 9, Tp. Hồ Chí Minh
5 | Tên mẫu/ Name of sample |  |  | XI MĂNG THĂNG LONG CB40
6 | Số lượng mẫu/ Quantity |  |  | 01 mẫu (20kg)
7 | Ngày nhận mẫu Receiving date |  |  | 2020-10-02
8 | Yêu cầu thử nghiệm/ Test requirement |  |  | Kiểm tra một số chỉ tiêu cơ lý của xi măng Thang Long CB40
9 | Phương pháp thử nghiệm Test method |  |  | TCVN
10 | Kết quả thử nghiệm/ Test result
STT | CHI TIÊU THỬ NGHIỆM Indicator Test |  |  |  | PHƯƠNG PHÁP THỬ Test method | ĐVT | TIÊU CHUẨN TCVN 6260: 2009 | KẾT QUẢ THỬ NGHIỆM Test result
1 | Nước tiêu chuẩn/ Waler demand |  |  |  | TCVN 6017 : 2015 | % | Not required | 29
2 | Khối lượng riêng/Specific gravity Bề mặt riêng, phương pháp Blaine |  |  |  | TCVN 4030 : 2003 | kg/m3 | - ≥ 2800 | 3.11 3850 |  |  | ≥
3 | Thời gian đông kết/Setting time |  |  |  | TCVN 6017 : 2015 | - |  | -
| - Bắt đầu/ started |  |  |  | TCVN 6017 : 2015 | phút | ≥ 45 | 127
| - Kết thúc/ End |  |  |  | TCVN 6017 : 2015 | phút | ≤ 420 | 163
4 | Độ nghiền mịn (trên sàng 0.09mm) Finely ground degrees on sieve 0.09mm |  |  |  | TCVN 4030 : 2003 | % | ≤ 10 | 0
5 | Cường độ nén/ Compressive strength |  |  |  | TCVN 6016 : 2011 | - |  | -
| - 3 ngày/ Days |  |  |  | TCVN 6016 : 2011 | N/mm2 | ≥ 18 Not required ≥ 40 | 27.08333
| - 7 ngày/ Days |  |  |  | TCVN 6016 : 2011 | N/mm3 |  | 0
| - 28 ngày/ Days |  |  |  | TCVN 6016 : 2011 | N/mm3 |  | 0
NGƯỜI THỰC HIỆN Tseted by |  |  |  | PT. PHÒNG THÍ NGHIỆM In charge of the Laboratory |  | PHÓ GIÁM ĐỐC Vice Director
ĐÀO CÔNG HUÂN |  |  |  | NGUYỄN VĂN HỒNG CHI |  | NGUYỄN THỊ THỦY
Kết quả tên chỉ có giá trị đối với mẩu do khách hàng gữi tới ! | [8 empty] | 07.07WP09.R0-From07.07-REP23.R0

## NEN
CÔNG TY CỔ PHẦN TƯ VẤN KIỂM ĐỊNH XÂY DỰNG PHÍA NAM
SOUTH CONSTRUCTION INSPECTION CONSULTANT JOINT STOCK COMPANY
|  | Trụ sở & PTN: Phòng B01-Tòa nhà eTUNNEL | [7 empty] | Văn phòng đại diện: Phòng G01- Tòa nhà PLUG-IN | Văn phòng đại diện: Phòng G01- Tòa nhà PLUG-IN
|  | L11-L12 Miếu Nổi P.3 Bình Thạnh HCM, Việt Nam | [7 empty] | 223 Điện Biên Phủ P.15 BT HCM, Việt Nam | 223 Điện Biên Phủ P.15 BT HCM, Việt Nam
|  | ĐT: (84).8.5 170886 – Fax: (84).8. 5170335 | [7 empty] | ĐT: (84).8. 8404415~7 – Fax: (84).8. 8404412 | ĐT: (84).8. 8404415~7 – Fax: (84).8. 8404412
|  | E-mail: scic@dmc.vn | [7 empty] | Website: http://www.dangminh.vn | Website: http://www.dangminh.vn
HS Số: |  |  |  | KẾT QUẢ THÍ NGHIỆM |  |  |  |  | LAS-XD-506
Ngày: |  |  |  | Ban Haønh Laàn 01 Soá Baûn 03 |  |  |  |  | Trang 1/1
1. Khách hàng |  |  |  | CÔNG TY CỔ PHẦN VFIC SOUTH
Số 45, Võ Thị Sáu, Phường Đa Kao, Quận 1, Thành phố Hồ Chí Minh
2. Công trình |  |  |  | NHÀ MÁY CHIẾT HOẠT CHẤT THIÊN NHIÊN TỪ DƯỢC LIỆU VIỆT NAM SẢN XUẤT VẬT LIỆU SẠCH CUNG CẤP CHO CÔNG NGHIỆP DƯỢC, THỰC PHẨM VÀ MỸ PHẨM.
3. Địa chỉ |  |  |  | Lô I-9-4, Đường D9, KCNC, Phường Long Thành Mỹ, Quận 9, Tp. Hồ Chí Minh
4. Hạng mục |  |  |  | XI MĂNG THĂNG LONG CB40
5. Nguồn gốc mẫu
6. Tiêu chuẩn
7. Yêu cầu TN
8. Ngày thử nghiệm
9. Kết quả thử nghiệm
9.1 Độ bền nén sau 72 giờ (3 ngày) | [12 empty] | mắcsàng | đường3 | đường4 |  | đường2 | đường1
STT | Ngày đúc |  | Ngày nén |  | Ngày tuổi | Tiết diện mẫu | Lực nén | Độ bền nén, (N/mm2) |  |  |  |  | 5 | 0% | 0% | 1600% | 0% | 0% | 0.14 | 0%
[5 empty] | (ngày) | (mm2) | (N) | Thí nghiệm |  | Trung bình |  |  | 2.5 | 0% | 20% | 1600% | 0% | 0% | 0.14 | 100%
1 | 2019-07-25 |  | 2019-07-28 |  | 3 | 1600 | 44000 | 27.5 |  |  |  | 27.1 | 1.25 | 15% | 45% | 1600% | 0% | 0% | 0.315 | 0%
2 |  |  |  |  | 3 | 1600 | 42400 | 26.5 |  |  |  |  | 0.63 | 35% | 70% | 1600% | 5% | 0% | 0.315 | 100%
3 |  |  |  |  | 3 | 1600 | 43680 | 27.3 |  |  |  |  | 0.315 | 70% | 90% | 1600% | 20% | 5% | 0.63 | 0%
4 |  |  |  |  | 3 | 1600 | 41760 | 26.1 |  | 27.08333 |  |  | 0.14 | 90% | 100% | 1600% | 75% | 45% | 0.63 | 100%
5 |  |  |  |  | 3 | 1600 | 44160 | 27.6 |  |  |  |  | <0.14 | [5 empty] | 1.25 | 0%
6 |  |  |  |  | 3 | 1600 | 44000 | 27.5 | [7 empty] | 0% |  |  | 1.25 | 100%
9.2 Độ bền nén sau 7 ngày
STT | Ngày đúc |  | Ngày nén |  | Ngày tuổi | Tiết diện mẫu | Lực nén | Độ bền nén, (N/mm2)
[5 empty] | (ngày) | (mm2) | (N) | Thí nghiệm |  | Trung bình
1 | 2019-07-25 |  | 2019-08-01 |  | 7 | 1600 | 51520 | 32.2 |  |  |  | 32.96667
2 |  |  |  |  | 7 | 1600 | 53760 | 33.6
3 |  |  |  |  | 7 | 1600 | 52960 | 33.1
4 |  |  |  |  | 7 | 1600 | 52320 | 32.7 |  | 33
5 |  |  |  |  | 7 | 1600 | 51680 | 32.3
6 |  |  |  |  | 7 | 1600 | 54560 | 34.1
9.3 Độ bền nén sau 28 ngày | [15 empty] | 40% |  |  | 5 | 100%
STT | Ngày đúc |  | Ngày nén |  | Ngày tuổi | Tiết diện mẫu | Lực nén | Độ bền nén, (N/mm2) | [7 empty] | 60%
[5 empty] | (ngày) | (mm2) | (N) | Thí nghiệm |  | Trung bình
1 | 2019-07-25 |  | 2019-08-22 |  | 28 | 1600 | 71360 | 44.6 |  |  |  | 44.6 |  |  |  | 80%
2 |  |  |  |  | 28 | 1600 | 72800 | 45.5 | [7 empty] | 100%
3 |  |  |  |  | 28 | 1600 | 69920 | 43.7
4 |  |  |  |  | 28 | 1600 | 70400 | 44 |  | 44.61667
5 |  |  |  |  | 28 | 1600 | 71680 | 44.8
6 |  |  |  |  | 28 | 1600 | 72160 | 45.1
07.07WP09.R0-From07.07-REP23.R0
Formulas:
Ngày nén = [Ngày đúc]+7
Note on X20: Windows xp sp2 Full: không được nhập số liệu vào đây

## Dong ket
1 | 2 | 3 | 4 | 5 | 6 | 7 | 8 | 9 | 10 | 11 | 12 | 13 | 14 | 15 | 16 | 17 | 18 | 19 | 20
CÔNG TY CỔ PHẦN TƯ VẤN KIỂM ĐỊNH XÂY DỰNG PHÍA NAM
SOUTH CONSTRUCTION INSPECTION CONSULTANT JOINT STOCK COMPANY
|  |  | Trụ sở & PTN: Phòng B01-Tòa nhà eTUNNEL | [14 empty] | Văn phòng đại diện: Phòng G01- Tòa nhà PLUG-IN | Văn phòng đại diện: Phòng G01- Tòa nhà PLUG-IN
|  |  | L11-L12 Miếu Nổi P.3 Bình Thạnh HCM, Việt Nam | [14 empty] | 223 Điện Biên Phủ P.15 BT HCM, Việt Nam | 223 Điện Biên Phủ P.15 BT HCM, Việt Nam
|  |  | ĐT: (84).8.5 170886 – Fax: (84).8. 5170335 | [14 empty] | ĐT: (84).8. 8404415~7 – Fax: (84).8. 8404412 | ĐT: (84).8. 8404415~7 – Fax: (84).8. 8404412
|  |  | E-mail: scic@dmc.vn | [14 empty] | Website: http://www.dangminh.vn | Website: http://www.dangminh.vn
HS Số: | [5 empty] | KẾT QUẢ THÍ NGHIỆM | [10 empty] | LAS-XD-506
Ngày: | [5 empty] | Ban Haønh Laàn 01 Soá Baûn 03 | [10 empty] | Trang 1/1
1. Khách hàng | [5 empty] | CÔNG TY CỔ PHẦN VFIC SOUTH
Số 45, Võ Thị Sáu, Phường Đa Kao, Quận 1, Thành phố Hồ Chí Minh
2. Công trình | [5 empty] | NHÀ MÁY CHIẾT HOẠT CHẤT THIÊN NHIÊN TỪ DƯỢC LIỆU VIỆT NAM SẢN XUẤT VẬT LIỆU SẠCH CUNG CẤP CHO CÔNG NGHIỆP DƯỢC, THỰC PHẨM VÀ MỸ PHẨM.
3. Địa chỉ | [5 empty] | Lô I-9-4, Đường D9, KCNC, Phường Long Thành Mỹ, Quận 9, Tp. Hồ Chí Minh
4. Hạng mục | [5 empty] | XI MĂNG THĂNG LONG CB40
5. Nguồn gốc mẫu
6. Tiêu chuẩn
7. Yêu cầu TN
8. Ngày thử nghiệm
9. Kết quả thử nghiệm
9.1 Độ dẻo tiêu chuẩn (TCVN 6017 : 2015): | [19 empty] | mắcsàng | đường3 | đường4 |  | đường2 | đường1
Tổng khối lượng | [5 empty] | Khoảng cách mũi kim xuyên | [6 empty] | Lượng nước của hồ xi măng | [6 empty] | 5 | 0% | 0% | 0% | 0% | 0% | 0.14 | 0%
bộ phận xuyên, g | [5 empty] | đến tấm đế, g | [6 empty] | % | [6 empty] | 2.5 | 0% | 20% | 0% | 0% | 0% | 0.14 | 100%
300 | [5 empty] | 5 | [6 empty] | 29 | [6 empty] | 1.25 | 15% | 45% | 0% | 0% | 0% | 0.315 | 0%
9.2 Thời gian đông kết (TCVN 6017 : 2015) | [19 empty] | 0.63 | 35% | 70% | 0% | 5% | 0% | 0.315 | 100%
Thời điểm tạo mẫu |  |  |  |  | Thời gian bắt đầu đông kết | [6 empty] | Thời gian kết thúc đông kết | [7 empty] | 0.315 | 70% | 90% | 0% | 20% | 5% | 0.63 | 0%
(Thời điểm 'không') |  |  |  |  | Thời điểm đo |  |  | Thời gian, phút |  |  |  | Thời điểm đo |  |  |  | Thời gian, phút |  |  |  | 0.14 | 90% | 100% | 0% | 75% | 45% | 0.63 | 100%
8h 37' |  |  |  |  | 10h 44' |  |  | 127 |  |  |  | 11h20' |  |  |  | 163 |  |  |  | <0.14 | [5 empty] | 1.25 | 0%
9.3 Độ nghiền mịn (TCVN 4030 : 2003) | [22 empty] | 0% |  |  | 1.25 | 100%
Khối lượng mẫu thí nghiệm | [6 empty] | Khối lượng mẫu còn lại trên rây | [7 empty] | Độ mịn | [7 empty] | 20% |  |  | 5 | 0%
g | [6 empty] | g | [7 empty] | %
50.22 | [6 empty] | 0.17 | [7 empty] | 0.3385106
9.4 Độ ổn định thể tích (TCVN 6017 : 2015)
Lần thử |  |  | Khoảng cách giữa 2 điểm chóp của càng khuôn | [11 empty] | Độ ổn định thể tích
nghiệm |  |  | Sau 24 giờ |  | Sau khi đun |  |  | Sau khi đun để nguội | [6 empty] | Thí nghiệm |  |  | Trung bình
Lần 1 |  |  | 10.51 |  | 11.48 |  |  | 11.1 | [6 empty] | 0.59 |  |  | 0.585
Lần 2 |  |  | 10.5 |  | 11.44 |  |  | 11.08 | [6 empty] | 0.58
9.5 Khối lượng riêng (TCVN 6017 : 2015):
TL.TRƯỞNG PHÒNG TN On behalf of Head of Testing Laboratory | [14 empty] | GIÁM ĐỐC Director | [7 empty] | 80%
100%
07.07WP09.R0-From07.07-TEW02.R0
Note on X21: Windows xp sp2 Full: không được nhập số liệu vào đây