## Phieu Ket Qua TP hat (2)
CÔNG TY CỔ PHẦN TƯ VẤN KIỂM ĐỊNH XÂY DỰNG PHÍA NAM
SOUTH CONSTRUCTION INSPECTION CONSULTANT JOINT STOCK COMPANY
|  |  |  | Trụ sở & PTN: Phòng B01-Tòa nhà eTUNNEL |  |  |  | Văn phòng đại diện: Phòng G01- Tòa nhà PLUG-IN
|  |  |  | L11-L12 Miếu Nổi P.3 Bình Thạnh HCM, Việt Nam |  |  |  | 223 Điện Biên Phủ P.15 BT HCM, Việt Nam
|  |  |  | ĐT: (84).8.5 170886~7 – Fax: (84).8. 5170335 |  |  |  | ĐT: (84).8. 8404415~7 – Fax: (84).8. 8404412
|  |  |  | E-mail:scic@dmc.vn |  | Website:http://www.dangminh.vn
HSS |  |  |  |  | PHIẾU KẾT QUẢ THỬ NGHIỆM TEST REPORT |  |  | LAS-XD-506
No. | 1006-13
Ngày | 2020-10-06 |  |  |  | Ban Haønh Laàn 01 Soá Baûn 04/ 01 issue-04 Copies |  |  | Trang 1/2
1. Khách hàng/ Custommer |  |  |  |  | CÔNG TY CỔ PHẦN VFIC SOUTH
2. Địa chỉ/Address |  |  |  |  | Số 45, Võ Thị Sáu, Phường Đa Kao, Quận 1, Thành phố Hồ Chí Minh
3. Công trình/ Project |  |  |  |  | NHÀ MÁY CHIẾT HOẠT CHẤT THIÊN NHIÊN TỪ DƯỢC LIỆU VIỆT NAM SẢN XUẤT VẬT LIỆU SẠCH CUNG CẤP CHO CÔNG NGHIỆP DƯỢC, THỰC PHẨM VÀ MỸ PHẨM.
4. Địa chỉ/Address |  |  |  |  | Lô I-9-4, Đường D9, KCNC, Phường Long Thành Mỹ, Quận 9, Tp Hồ Chí Minh
5..Tên mẫu/ Name of sample |  |  |  |  | Đá 0x4 mỏ đá Đồng Nai |  |  |  | 1400
6. Tiêu chuẩn / Test method |  |  |  |  | TCVN 8859 :2011 Yêu cầu kỹ thuật TCVN 7572-2006 Phương pháp thử |  |  |  | 2.7
7. Yêu cầu TN/ Test requirement |  |  |  |  | Thử các chỉ tiêu cơ lý của đá 0x4/ The mechanical, physical testing of the rock 0x4 |  |  |  | 2.67
8. Ngày nhận mẫu/ Testing date |  |  |  |  | 2020-10-02 |  |  |  | 2.68
9. Kết quả/ Result | [8 empty] | 0.4
1 | Khối lượng thể tích xốp lèn chặt/ Volumetric porous compacted |  |  |  |  | TCVN 7572-6 : 2006 | kg/m3 | 1595 | 0.2
2 | Khối lượng thể tích xốp không lèn chặt/ Volumetric foam is not compacted |  |  |  |  | TCVN 7572-6 : 2006 | kg/m3 | 1430 | 11.207
3 | Khối lượng riêng/ Mass density |  |  |  |  | TCVN 7572-4 : 2006 | g/cm3 | 2,72 | 7.987
4 | Khối lượng thể tích ở trạng thái khô/ Mass volume in the dry state |  |  |  |  | TCVN 7572-4 : 2006 | g/cm3 | 2,64 | %
5 | Khối lượng thể tích ở trạng thái bão hòa nước khô bề mặt/ Volumetric water saturation in the dry state surface |  |  |  |  | TCVN 7572-4 : 2006 | g/cm3 | 2,68
6 | Hàm lượng chung bụi, bùn, sét/ Overall levels of dust, mud, clay |  |  |  |  | TCVN 7572-4 : 2006 | % | 12.8
7 | Hàm lượng hạt thoi dẹt/ Flat diamond particle content |  |  |  |  | TCVN 7572-8 : 2006 | % | 13,0
8 | Dới hạn chảy (WL) |  |  |  |  | TCVN 4197-2012 | % | 22
9 | Dới hạn dẻo (Wp) |  |  |  |  | TCVN 4197-2012 | % | Không dẻo
10 | Độ nén dập trong xilanh ở trạng thái bão hoà nước/ Compression in the cylinder press in a state of saturation water |  |  |  |  | TCVN 7572-11 : 2006 | % | 8.9
11 | Độ mài mòn trong tang quay/ Abrasion by Los Angeles |  |  |  |  | TCVN 7572-12: 2006 | % | 18,1
12 | Độ hút nước / Water absorption |  |  |  |  | TCVN 7572-4 : 2006 | % | 1,1
13 | Thành phần cỡ hạt/ Particles siez distribution |  |  |  |  | TCVN 7572-2 : 2006 | - | Xem biểu đồ trang 02
NGƯỜI THỰC HIỆN Testd by |  |  |  |  | PT. PHÒNG TN Head Laboratory |  | PHÓ GIÁM ĐỐC Vice Director
Đào Công Huân |  |  |  |  | Nguyễn Văn Hồng Chi |  | Nguyễn Thị Thủy
1. Các kết quả thử nghiệm ghi trong phiếu này chỉ có giá trị đối với mẫu do khách hàng gửi đến. | [7 empty] | 07.07WP09.R0-From07.07-REP12.R0
HSS |  |  |  |  | PHIẾU KẾT QUẢ THỬ NGHIỆM TEST REPORT |  |  | LAS-XD-506
No. | 1006-13
Ngày | 2020-10-06 |  |  |  | Ban Haønh Laàn 01 Soá Baûn 04/ 01 issue-04 Copies |  |  | Trang 2/2
Cở hạt / Size, mm |  |  |  | Kl trên từng sàng/ KL on each sieve, kg | Phần còn lại trên sàng / Retained on test sieve, % | KLượng lọt qua các sàng/ Passing, % |  | Yêu cầu kỷ thuật/ Technical Requirements TCVN 8859-2011
50 |  |  |  | 0 | 0 | 100 |  | 100 | 8831 | [6 empty] | 50 | 50 | #REF! | 50 | 100 | 100 | 100 | 0 | 100
37.5 |  |  |  | 186 | 2.106217 | 97.89378 |  | 95-100 | [7 empty] | 37.5 | 37.5 | #REF! | 37.5 | 100 | 95 | 95-100 | 0 | 100
25 |  |  |  | 1216 | 13.76968 | 84.12411 |  | 79-90
19 |  |  |  | 1735 | 19.6467 | 64.47741 |  | 58-78 | [7 empty] | #REF! | 19 | #REF! | 19 | 78 | 58 | 58-78 | 0 | 78
9.5 |  |  |  | 1556 | 17.61975 | 46.85766 |  | 39-58 | [7 empty] | 12.5 | 9.5 | #REF! | 9.5 | 59 | 39 | 39-58 | 0 | 59
4.75 |  |  |  | 1390 | 15.74001 | 31.11765 |  | 24-39 | [7 empty] | 4.75 | 4.75 | #REF! | 4.75 | 39 | 24 | 24-39 | 0 | 39
2.36 |  |  |  | 1042 | 11.79934 | 19.31831 |  | 15-30 | [7 empty] | 2 | 2.36 | #REF! | 2.36 | 30 | 15 | 15-30 | 0 | 30
0.425 |  |  |  | 921 | 10.42917 | 8.889141 |  | 7-19 | [7 empty] | 1 | 0.425 | #REF! | 0.425 | 19 | 7 | 7-19 | 0 | 19
0.075 |  |  |  | 605 | 6.850866 | 2.038274 |  | 2-12 | [7 empty] | 0.43 | 0.075 | #REF! | 0.075 | 12 | 2 | 2-12 | 0 | 12
< 0.075 |  |  |  | 180 | 2.038274 | 0 |  | 0
[9 empty] | Lượng sót tích lũy, % |  | Vùng 1 |  | Vùng 2 |  | Vùng 3
[9 empty] | 100 |  | 1 | 2 | 2* | dưới | trên | dưới
[9 empty] | 95 | 5 | 0
[9 empty] | 80.2 | 2.5 | 20 | 0 | 1.25 | 0
[9 empty] | 52.5 | 1.25 | 45 | 15 | 0.63 | 5 | 0
[9 empty] | 38.6 | 0.63 | 70 | 35 | 0.315 | 20 | 5
[9 empty] | 18.5 | 0.14 | 100 | 90 | 0.14 | 75 | 65
12.2
6.5
3.2
100
0.425
4.75
25
1. Các kết quả thử nghiệm ghi trong phiếu này chỉ có giá trị đối với mẫu do khách hàng gửi đến. | [7 empty] | 07.07WP09.R0-From07.07-REP12.R0
| Cỡ hạt, mm | Lượng sót tích lũy, % |  | Vùng 1 |  | Vùng 2 |  | Vùng 3
| 37.5 | 100 |  | 1 | 2 | 2* | dưới | trên | dưới
| 25 | 97.9 | 5 | 0
| 19 | 84.1 | 2.5 | 20 | 0 | 1.25 | 0
| 9.5 | 64.5 | 0.63 | 70 | 35 | 0.315 | 20 | 5
| 4.75 | 46.9 | 0.14 | 100 | 90 | 0.14 | 75 | 65
| 2.36 | 31.1
| 0.425 | 19.3
| 0.075 | 8.9
| 0.001 | 2
| 0 | 100
| 0.425 | 0.425
| 4.75 | 4.75
| 25 | 25
| 37.5 | 37.5
| 9.5 | 9.5
| 19 | 19
| 12.5 | 12.5
| 0.075 | 0.075
| 0.15 | 0.15
| 1.18 | 1.18
| 2.36 | 2.36

## Sheet1
CÔNG TY CỔ PHẦN TƯ VẤN KIỂM ĐỊNH XÂY DỰNG PHÍA NAM
SOUTH CONSTRUCTION INSPECTION CONSULTANT JOINT STOCK COMPANY
| Trụ sở & PTN: Phòng B01-Tòa nhà eTUNNEL |  |  |  | Văn phòng đại diện: Phòng G01- Tòa nhà PLUG-IN
| L11-L12 Miếu Nổi P.3 Bình Thạnh HCM, Việt Nam |  |  |  | 223 Điện Biên Phủ P.15 BT HCM, Việt Nam
| ĐT: (84).8.5 170886 – Fax: (84).8. 5170335 |  |  |  | ĐT: (84).8. 8404415~7 – Fax: (84).8. 8404412
| E-mail: scic@dmc.vn |  |  |  | Website: http://www.dangminh.vn
BAÙO CAÙO THÖÛ NGHIEÄM ÑAÙ
1.Teân vaø kyù hieäu maãu |  | 2. Soá löôïng | 3. Ngaøy giao | 4. Ngaøy xong
|  | 5.Thöïc hieän | 6. Kieåm tra | 7. PT. Ñôn vò
8. Phöông phaùp thöû nghieäm : |  | 9. Caùc löu yù khaùc
KEÁT QUAÛ THÖÛ NGHIEÄM
Teân chæ tieâu |  | Phương pháp thử | Keát quaû thöû nghieäm
Trung Bình
1. Khoái löôïng theå tích xoáp |  | TCVN 7572-6
Ø Leøn chaët, kg/m3 |  |  | 1480 | 1480 | 1480
· m, g |  |  | 10366 | 10370
· V, dm3 |  |  | 7 | 7
Ø Khoâng leøn chaët, kg/m3 |  |  | 1350 | 1350 | 1350
· m, g |  |  | 9425 | 9456
· V, dm3 |  |  | 7 | 7
2. Khoái löôïng rieâng, g/cm3 |  | TCVN 7572-4 | 2.719989 | 2.720165 | 2.72
· m1, (KL maãu ở trạng thái SSD) g |  |  | 3011.3 | 3012.8
· m3, (KLMaãu baûo hoøa nöôùc caân trong nöôùc) g |  |  | 1904.2 | 1905.22
3. Tỷ khối ở trạng thái khô, g/cm3 |  | TCVN 7572-4 | 2.647529 | 2.652159 | 2.65
· m1, (KL maãu ở trạng thái SSD) g |  |  | 3011.3 | 3012.8
· m2, (KL maãu baûo hoøa nöôùc caân ngoaøi khoâng khí, g |  |  | 3041.6 | 3041.2
· m3, (KLMaãu baûo hoøa nöôùc caân trong nöôùc) g |  |  | 1904.2 | 1905.22
4. Tỷ khối ở trạng thái bão hoà nước, g/cm3 |  | TCVN 7572-4 | 2.674169 | 2.67716 | 2.68
· m2, (KL maãu baûo hoøa nöôùc caân ngoaøi khoâng khí, g |  |  | 3041.6 | 3041.2
· m3, (KLMaãu baûo hoøa nöôùc caân trong nöôùc) g |  |  | 1904.2 | 1905.22
5. Ñoä huùt nöôùc, % |  | TCVN 7572-4 | 1.00621 | 0.9426447 | 1
· B , KL mẫu ở tt SSD, g |  |  | 3011.3 | 3012.8
· A, KL mẫu khô, g |  |  | 3041.6 | 3041.2
6. Ñoä rổng, % |  | TCVN 7572-6
7. Hàm lượng bụi bùn sét , % |  | TCVN 7572-7 | 0.4 | 0.4 | 0.4
· m1, g |  |  | 5001.2 | 5002.2
· m2, g |  |  | 4980.2 | 4980.2
8. Haøm löôïng seùt mềm yếu, % |  | TCVN 7572-8
· m1, g
· m2, g
9. Haøm löôïng mica, % |  | TCVN 7572-20
· m1, g
· m2, g
Teân chæ tieâu |  | Phương pháp thử | Keát quaû thöû nghieäm
9. Thaønh phaàn côõ haït, mm | Lượng lọt sàng, % | TCVN 7572-2 | Khoái löôïng treân saøng, g | Löôïng soùt treân saøng, % | Löôïng soùt tích luõy treân saøng, %
100 |  |  | 0 | 0
70 |  |  | 0 | 0
40 |  |  | 0 | 0 | 0
30 |  |  | 0 | 0 | 0
20 |  |  | 512 | 9.575463 | 9.575463
10 |  |  | 3043 | 56.91042 | 66.48588
5 |  | 5347 | 1497 | 27.99701 | 94.48289
Nhoû hôn 5,0 |  |  | 295 | 5.517112 | 100
|  |  | 5347 | 100
10. Haøm löôïng haït thoi deït, % TCVN 7572-12 |  | Hạt từ 5 - 10 | Hạt từ 10 - 20 | Hạt từ 20 - 40 | TB
|  | 24 | 25 | 18 | 14.83565
Hàm lượng của cỡ hạt |  | 3041.2 | 3012.8 | 2.652159
· khoái löôïng haït thoi deït, g |  | 62 | 247 | 916
· khoái löôïng kieåm tra, g |  | 253.4 | 1000 | 5015
13. Độ nén dập ở trạng thái khô, % ( TCVN 7572-11) |  | Hạt từ 5 - 10 | Hạt từ 10 - 20 | Hạt từ 20 - 40 | TB
|  | 8 | 9 | 10 | 0.2471035
Hàm lượng của cỡ hạt |  | 3012.8 | 56.91042 | 9.575463
· m1, KL mẫu ban đầu, g |  | 3000 | 3000 | 3000
· m2, KL mẫu còn lại, g |  | 2765 | 2719 | 2706
13. Độ nén dập ở trạng thái bão hoà nước, % ( TCVN 7572-11) |  | Hạt từ 5 - 10 | Hạt từ 10 - 20 | Hạt từ 20 - 40 | TB
|  | 10 | 9 | 5 | 8
Hàm lượng của cỡ hạt |  | 3012.8 | 56.91042 | 9.575463
· m1, KL mẫu ban đầu , g |  | 3003 | 3114 | 3016
· m2, KL mẫu còn lại, g |  | 2716 | 2844 | 2873.7
14. Heä soá meàm hoùa |  | TCVN 7572-11
15. Độ maøi moøn trong maùy Los Angeles.% |  | TCVN 7572-12:06 | 16.14126 | 16.29851 | 16.21988
- Khoái löông thöû ban ñaàu , M |  |  | 5012 | 5025
- Khoái löông sau khi thöû saøng qua saøng 0.17mm , M1 |  | M-M1 X100 M | 4203 | 4206
07.07WP09.R0-From07.07-TEW02.R0