## FORM
COÂNG TY COÅ PHAÀN TÖ VAÁN KIEÅM ÑÒNH XAÂY DÖÏNG PHÍA NAM
SOUTH CONSTRUCTION INSPECTION CONSULTANT JOINT STOCK COMPANY
|  |  | truï sôû & ptn: phoøng b01-toøa nhaø etunnel | [10 empty] | vaên phoøng ñaïi dieän: phoøng g01- toøa nhaø plug-in
|  |  | l11-l12 mieáu noåi p.3 bình thaïnh hcm, vieät nam | [10 empty] | 223 ñieän bieân phuû p.15 bt hcm, vieät nam
|  |  | ñt: (84).8.5 170886~7 – fax: (84).8. 5170335 | [10 empty] | ñt: (84).8. 8404415~7 – fax: (84).8. 8404412
|  |  | e-mail: scic@dmc.vn | [10 empty] | website: http://www.dangminh.vn
Số/ Ref.No: |  |  |  | PHIEÁU KEÁT QUAÛ THÖÛ NGHIEÄM TEST REPORT | [7 empty] | LAS-XD 506
0511-02
Ngaøy/ Date: |  | 11/5/2021. |  | Ban haønh laàn 1, soá baûn 03 / The 1st isuse, 03 copies | [7 empty] | Trang 1/2
1 | Ñôn vò yeâu caàu/Requested by |  |  |  | : | COÂNG TY TNHH BEÂ TOÂNG LY TAÂM BÌNH DÖÔNG.
2 | Ñòa chæ/ Address |  |  |  | : | 442 ,KP NGUYEÃN TRAÕI,P.LAÙI THIEÂU,TP.THUAÄN AN,TÆNH BÌNH DÖÔNG
3 | Teân maãu/Name of sample |  |  |  | : | TRUÏ CHIEÁU SAÙNG BAÙT GIAÙC COÂN MAÏ KEÕM CAO 4.5m-DAØY 3.5mm,ÑÖÔØNG KÍNH NGOAÏI TIEÁP GOÁC 165mm,ÑÖÔØNG KÍNH NGOAÏI TIEÁP NGOÏN 85 mm,MAËT BÍCH ÑEÁ DAÄP NOÅI 400X400X10mm-04 GAÂN TAÊNG CÖÔØNG CAO 200mm.
4 | Ñôn vò göûi maãu/ Custommer |  |  |  | : | LIEÂN DANH COÂNG TY CP XD SAMCONS VAØ COÂNG TY TNHH XD-GT TUØNG ÑAÏT.
5 | Ñòa chæ/ Address |  |  |  | : | QUAÄN 2 ,TP.HOÀ CHÍ MINH.
6 | Coâng trình/ Project |  |  |  | : | DÖÏ AÙN;Ñaàu tö xaây döïng haï taàng kyõ thuaät,phaân loâ neàn ñaát taïi 03 loâ ñaát thuoäc khu ñònh cö 38,4ha phöôøng Bình Khaùnh vaø khu giaùp ranh ñeå boá trí taùi ñònh cö cho caùc hoä daân trong khu 4,39ha thuoäc khu phoá 1,phöôøng Bình An,Quaän 2.
7 | Soá löôïng maãu / Quantity |  |  |  | : | 01 COÄT /POST
8 | Tieâu chuaån TN/ Test method |  |  |  | : | Tham khaûo TCVN 5847:2016 & Theo yeâu caàu cuûa khaùch haøng.
9 | Ngaøy thí nghieäm/ Testing date |  |  |  | : | 08/5/2021.
10 | Ñieàu kieän thöû nghieäm/ Test condition
- Soá löôïng maãu vaø laáy maãu thöû do khaùch haøng chæ ñònh/ Customer determined quantity & type of sample.
- Maãu ñöôïc thöû nghieäm taïi Coâng ty TNHH BEÂ TOÂNG LY TAÂM BÌNH DÖÔNG coù söï chöùng kieán cuûa khaùch haøng vaø caùc beân lieân quan. The sample was tested at BÌNH DÖÔNG CENTRFUGAL CONCRETE COMPANY Ltd,., with the witness of the customer.
- Soá löôïng maãu vaø laáy maãu thöû do khaùch haøng chæ ñònh/ Customer determined quantity & type of sample.
- Ñoàng hoà löïc thang ño 500 kgf, coù vaïch chia 0.1 kgf/ Dynamometer measuring range 500 kgf ,division 0.1 kgf
- Löïc thöû keùo thieát keá / Designed tensile load is 150 kgf.
- Vieäc thöû nghieäm ñöôïc tieán haønh theo sô ñoà sau/ Testing was carried out follows the sketch which was shown
NGÖÔØI THÖÏC HIEÄN | [5 empty] | Tröôûng Phoøng TN |  |  |  |  | P.GiAÙM ÑOÁC
Tested by | [5 empty] | Chief of Laboratory |  |  |  |  | Vice Director
Nguyeãn Huy Tieán | [5 empty] | Nguyeãn Vaên Hoàng Chi |  |  | Nguyeãn Thò Thuûy
1. Các kết quả thử nghiệm ghi trong phiếu này chỉ có giá trị đối với mẫu do khách hàng chỉ định. | [13 empty] | 07.07WP09.R0-From07.07-REP01.R0
Số/ Ref.No: |  |  |  | PHIEÁU KEÁT QUAÛ THÖÛ NGHIEÄM TEST REPORT | [7 empty] | LAS-XD 506
0511-02
Ngaøy/ Date: |  | 11/5/2021. |  | Ban haønh laàn 1, soá baûn 03/ The 1st isuse, 3 copies | [7 empty] | Trang 2/2
- Vieäc thöû nghieäm ñöôïc tieán haønh theo sô ñoà sau/ Testing was carried out follows the sketch which was shown
11 | Keát quaû thöû nghieäm/ Test result
11.1 | Kích thöôùc cô baûn / Dimension, mm
| Loaïi truï / Type of post |  |  |  | Chieàu daøi Length,mm |  | Chieàu daøy Thickness,mm | Ñöôøng kính ngoaøi/ Outside diameter,mm
[8 empty] | ÔÛ ñaùy/At bottom |  |  |  | ÔÛ ñænh/ At top
| TRUÏ ÑEØN BAÙT GIAÙC COÂN MAÏ KEÕM CAO 4.5 m-DAØY 3.5 mm. |  |  |  | 4504 |  | 3.52 | 165.8 |  |  |  | 85.9
KIEÅM TRA CHIEÀU DAØY MAÏ KEÕM: Ñoä daøy trung bình cuûa 05 vò trí=92.3 µm
11.2 | Keát quaû thöû nghieäm löïc keùo ñaàu coät/ Test results of the tensile load of post
- Töông quan giöõa löïc keùo ñaàu coät vaø bieán daïng cuûa ñaàu coät ñeøn ñöôïc theå hieän trong baûng sau/ Belationship between tensile load test deformation and permanent deformation at the top of post were show following table.
| Teân chæ tieâu/ Characleristic |  |  |  | Löïc thöû keùo ñaàu coät/ Tensile load test at the top of post, kN(kGf).
[5 empty] | 0,44(45) |  | 0,88(90) | 1,27(135) |  | 1,71(175) |  |  | Khi dôõ taûi/ Deload
| ° Bieán daïng ñaàu coät, Deformation at the top of post,mm |  |  |  | 17 |  | 39 | 64 |  | 90 |  |  | 5
° TRAÏNG THAÙI CUÛA MAÃU SAU KHI THÖÛ TAÛI : MAÃU KHOÂNG HÖ HOÛNG.
1. Các kết quả thử nghiệm ghi trong phiếu này chỉ có giá trị đối với mẫu do khách hàng chỉ định. | [13 empty] | 07.07WP09.R0-From07.07-REP01.R0
F
4500
100