## PKQ DAM NEN DA 0X4
CÔNG TY CỔ PHẦN TƯ VẤN KIỂM ĐỊNH XÂY DỰNG PHÍA NAM
SOUTH CONSTRUCTION INSPECTION CONSULTANT JOINT STOCK COMPANY
|  | Trụ sở & PTN: Phòng B01-Tòa nhà eTUNNEL | [8 empty] | Văn phòng đại diện: Phòng G01- Tòa nhà PLUG-IN
|  | L11-L12 Miếu Nổi P.3 Bình Thạnh HCM, Việt Nam | [8 empty] | 223 Điện Biên Phủ P.15 BT HCM, Việt Nam
|  | ĐT: (84).8. 35 123 171 – Fax: (84).8.35 123 181 | [8 empty] | ĐT: (84).8. 8404415~7 – Fax: (84).8. 8404412
|  | E-mail: scic@dmc.vn | [8 empty] | Website: http://www.dangminh.vn
HS Số/ Ref No: |  |  |  | PHIẾU KẾT QUẢ THỬ NGHIỆM TEST REPORT | [5 empty] | LAS-XD-506
0115-04
Ngày/ Date: |  | 2021-01-15 |  | Ban Hành Lần 01 Số Bản 04/ 01 issue-04 Copies | [5 empty] | Trang/ Page:1/1
1. Khách hàng/ Customer |  |  |  |  | CÔNG TY CỔ PHẦN VFIC SOUTH
2. Địa chỉ/ Address |  |  |  |  | Số 45, Võ Thị Sáu, Phường Đa Kao, Quận 1, Thành phố Hồ Chí Minh
3. Tên và ký hiệu mẫu/ Notation and name of Sample |  |  |  |  | ĐÁ 0X4 SAN LẤP NỀN ĐƯỜNG NỘI BỘ NHÀ MÁY
4. Công trình/ Project |  |  |  |  | NHÀ MÁY CHIẾT HOẠT CHẤT THIÊN NHIÊN TỪ DƯỢC LIỆU VIỆT NAM SẢN XUẤT VẬTLIỆU SẠCH CUNG CẤP CHO CÔNG NGHIỆP DƯỢC, THỰC PHẨM VÀ MỸ PHẨM
5. Địa chỉ/Address |  |  |  |  | Lô I -9-4, Đường D9, Khu Công Nghệ Cao, P. Long Thạnh Mỹ Quận 9, Tp Hồ Chí Minh
6. Hạng mục/ Items |  |  |  |  | NỀN ĐƯỜNG VÀ ĐƯỜNG SỐ 1
7. Tiêu chuẩn / Test method |  |  |  |  | 22TCN 333-2006
8. Yêu cầu TN/ Test requirement |  |  |  |  | Đầm nén tiêu chuẩn đá 0x4
9. Ngày thử nghiệm/ Testing date |  |  |  |  | 2021-01-15
10. Kết quả thử nghiệm/ Testing Result
10.1 Tương quan giữa độ ẩm và khối lượng thể tích/ Relative of moisture and density:
Stt. No. | Khối lượng khuôn/ volume mold g |  | Khối lượng khuôn và mẫu/ The volume of the mold and sample, g |  |  | Thể tích khuôn,cm3/ The volume mold |  | Độ ẩm mẫu Sample moisture, % | Khối lượng thể tích ẩm/ Wet Density, g/cm3 | Khối lượng thể tích khô Dry Density, g/cm6
1 | 3268 |  | 7867 |  |  | 2123.068 |  | 2.595156 | 2.166205 | 2.11141 |  | 2.11141 | 2.595156 |  | Đướng kính( D) | Chiều cao(H) | 2.186 |  |  | 7867
2 | 3268 |  | 8188 |  |  | 2123.068 |  | 4.100451 | 2.317401 | 2.22612 |  | 2.22612 | 4.100451 |  | 152 | 117 | 2.329 |  |  | 8188
3 | 3268 |  | 8452 |  |  | 2123.068 |  | 5.61274 | 2.441749 | 2.311984 |  | 2.311984 | 5.61274 |  | 2123.068 |  | 2.45 |  |  | 8452
4 | 3268 |  | 8337 |  |  | 2123.068 |  | 6.897365 | 2.387582 | 2.233528 |  | 2.233528 | 6.897365 |  | 76 |  | 2.392 |  |  | 8337
5 | 3268 |  | 8102 |  |  | 2123.068 |  | 8.389137 | 2.276893 | 2.100666 |  | 2.100666 | 8.389137 |  |  |  | 2.282 |  |  | 8102
10.2 Biểu đồ Quan hệ giữa khối lượng thể tích khô và độ ẩm, Graphic Relative of moisture and density:
[7 empty] | 10.3 Số liệu hiểu chỉnh kết quả/ Correct factor : | [9 empty] | 1 | 2.6 | 2.166 |  | 2.111111
[7 empty] | Hàm lượng hạt lơn hơn sàng 19mm (Fraction content over)> 19 mm |  |  | % | 19.6 | M1 | M2 | % |  |  | 2 | 4.1 | 2.317 |  | 2.225744
[12 empty] | 520.2 | 506.7 | 2.595156 |  |  | 3 | 5.6 | 2.442 |  | 2.3125
[7 empty] | Khối lượng riêng của hạt lớn hơn 19mm (Mass density of fraction over) >19mm |  |  | g/cm3 | 2.72 | 509.7 | 488.8 | 4.100451 |  |  | 4 | 6.9 | 2.388 |  | 2.233863
[12 empty] | 514.9 | 486 | 5.61274 |  |  | 5 | 8.4 | 2.276 |  | 2.099631
[7 empty] | Độ ẩm tốt nhất (Optimum moisture) |  |  | % | 5.61274 | 508.6 | 473.52 | 6.897365
[12 empty] | 537.6 | 492.5 | 8.389137
[7 empty] | Khối lượng thể tích lớn nhất (Maximum dry density) |  |  | g/cm3 | 2.311984
[7 empty] | Độ ẩm tốt nhất sau khi hiệu chuẩn (Optimum moisture after correction) |  |  | % | 4.512643
[7 empty] | Khối lượng thể tích khô lớn nhất sau khi hiệu chuẩn / Maximum dry density after correction |  |  | g/cm3 | 2.382018
NGƯỜI THỰC HIỆN Tested by |  |  |  | PT. PHÒNG THÍ NGHIỆM In charge of the Laboratory |  |  |  |  | PHÓ GIÁM ĐỐC Vice Director
Đào Công Huân |  |  |  | Nguyễn Huy Tiến |  |  |  |  | Nguyễn Thị Thủy
Kết quả trên chỉ có giá trị đối với mẫu do khách hàng chỉ định. | [10 empty] | 07.07WP09.R0-From07.07-REP15.R0

## PKQ DO CHAT K
CÔNG TY CỔ PHẦN TƯ VẤN KIỂM ĐỊNH XÂY DỰNG PHÍA NAM
SOUTH CONSTRUCTION INSPECTION CONSULTANT JOINT STOCK COMPANY
|  | Trụ sở & PTN: Phòng B01-Tòa nhà eTUNNEL | [7 empty] | Văn phòng đại diện: Phòng G01- Tòa nhà PLUG-IN
|  | L11-L12 Miếu Nổi P.3 Bình Thạnh HCM, Việt Nam | [7 empty] | 223 Điện Biên Phủ P.15 BT HCM, Việt Nam
|  | ĐT: (84).8. 35 123 171 – Fax: (84).8.35 123 181 | [7 empty] | ĐT: (84).8. 8404415~7 – Fax: (84).8. 8404412
|  | E-mail: scic@dmc.vn | [7 empty] | Website: http://www.dangminh.vn
Số (Ref.No): |  |  | PHIẾU KẾT QUẢ THỬ NGHIỆM TEST REPORT | [5 empty] | LAS-XD-506
0115-04
Ngày (Date): |  | 2021-01-15 | Ban Hành Lần 01 Số Bản 03/ 01 issue-03 Copies | [5 empty] | Trang 1/1
1 | Khách hàng/ Customers |  |  | CÔNG TY CỔ PHẦN VFIC SOUTH
2 | Địa chỉ/Address |  |  | Số 45, Võ Thị Sáu, Phường Đa Kao, Quận 1, Thành phố Hồ Chí Minh
3 | Công trình/ Works |  |  | NHÀ MÁY CHIẾT HOẠT CHẤT THIÊN NHIÊN TỪ DƯỢC LIỆU VIỆT NAM SẢN XUẤT VẬTLIỆU SẠCH CUNG CẤP CHO CÔNG NGHIỆP DƯỢC, THỰC PHẨM VÀ MỸ PHẨM
4 | Hạng mục/ Categories |  |  | ĐÁ 0x4 SAN LẤP, NỀN SÂN VÀ ĐƯỜNG SỐ 1
5 | Địa chỉ công trình/ Location |  |  | Lô I -9-4, Đường D9, Khu Công Nghệ Cao, P. Long Thạnh Mỹ Quận 9, Tp Hồ Chí Minh
6 | Tiêu chuẩn / Test method |  |  | 22TCN 346:2006; 22 TCN 333:2006
7 | Yêu cầu thí nghiệm/ Test requirement |  |  | Kiểm tra độ chặt nền đá 0x4 san lấp / Compaction factor test K=0.95
8 | Ngày thí nghiệm/ Testing date |  |  | 2021-01-15
9 | Kết quả/ Test Result
STT. No. | Lý trình và vị trí thí nghiệm/ Test Location |  | KL bình và cát trước khi TN/Average volume and sand before the test, g | KL bình và cát sau khi TN/Average volume and sand after the test,g | Thể tích | KL mẫu | KLTT mẫu | Độ ẩm | KLTT mẫu | Độ chặt
[5 empty] | hố đào | trong hố | ướt gw | thực tế | khô gk | K =
[5 empty] | Volume | Weight | Wet | Moisture | Dry | Compaction
[5 empty] | of hole | of sample | density | content | density | factor
[5 empty] | Vh(cm³) | G(g) | (g/cm³) | W(%) | (g/cm³) | gk/gk,max
1 | M1 |  | 8174 | 4388 | 1564.698 | 3759 | 2.402381 | 3.8 | 2.314433 | 0.971627
2 | M2 |  | 8075 | 4438 | 1459.916 | 3314 | 2.269994 | 3.4 | 2.195352 | 0.9216356
3 | M3 |  | 8010 | 4330 | 1490.155 | 3522 | 2.363513 | 3.2 | 2.290226 | 0.9614646
4 | M4 |  | 7961 | 4318 | 1464.135 | 3452 | 2.357706 | 3.6 | 2.275778 | 0.9553993
- KLTT của cát tiêu chuẩn/ Density of standard sand, | [8 empty] | 1.422 | g/cm3:
- KL của cát tiêu chuẩn trong phểu/ standard volume of sand in the hopper, g | [8 empty] | 1561 | g
Stt. | Khối lượng khuôn/ The volume of the mold, g | Khối lượng khuôn và mẫu/ The volume of the mold and sample, g |  | Thể tích khuôn, Volume mold, cm3 |  | Độ ẩm mẫu/Sample moisture, % | Khối lượng thể tích ẩm/Wet Density, g/cm3 |  | Khối lượng thể tích khô/Dry Density, g/cm5
1 | 3268 | 7867 |  | 2123.068 |  | 2.595156 | 2.166205 |  | 2.11141 |  | 2.11141 | 2.595156 |  | Đướng kính( D) | Chiều cao(H) | 2.6 | 2.166
2 | 3268 | 8188 |  | 2123.068 |  | 4.100451 | 2.317401 |  | 2.22612 |  | 2.22612 | 4.100451 |  | 152 | 117 | 4.1 | 2.317
3 | 3268 | 8452 |  | 2123.068 |  | 5.61274 | 2.441749 |  | 2.311984 |  | 2.311984 | 5.61274 |  | 2123.068 |  | 5.6 | 2.442
4 | 3268 | 8337 |  | 2123.068 |  | 6.897365 | 2.387582 |  | 2.233528 |  | 2.233528 | 6.897365 |  | 76 |  | 6.9 | 2.388
5 | 3268 | 8102 |  | 2123.068 |  | 8.389137 | 2.276893 |  | 2.100666 |  | 2.100666 | 8.389137 |  |  |  | 8.4 | 2.276
10.1 Biểu đồ Quan hệ giữa khối lượng thể tích khô và độ ẩm, Graphic Relative of moisture and density:
[5 empty] | 10.2 Số liệu hiểu chỉnh kết quả/ Correct factor : | [5 empty] | Độ ẩm
[5 empty] | Hàm lượng hạt lơn hơn sàng 19mm (Fraction content over)> 19 mm |  |  |  | % | 19.6 | M1 | M2 | %
[5 empty] | Khối lượng riêng của hạt lớn hơn 19mm (Mass density of fraction over) >19mm |  |  |  | g/cm3 | 2.72 | 520.2 | 506.7 | 2.595156
[5 empty] | Độ ẩm tốt nhất /Optimum moisture |  |  |  | % | 5.61274 | 509.7 | 488.8 | 4.100451
[5 empty] | Khối lượng thể tích lớn nhất (Maximum dry density) |  |  |  | g/cm3 | 2.311984 | 514.9 | 486 | 5.61274
[11 empty] | 508.6 | 473.52 | 6.897365
[5 empty] | Độ ẩm tốt nhất sau khi hiệu chuẩn (Optimum moisture after correction) |  |  |  | % | 4.512643 | 537.6 | 492.5 | 8.389137
[5 empty] | Khối lượng thể tích khô lớn nhất sau khi hiệu chuẩn Maximum dry density after correction |  |  |  | g/cm3 | 2.382018
NGƯỜI THỰC HIỆN Tested by |  |  |  | PT. PHÒNG TN Charge of the Laboratory |  |  | PHÓ GIÁM ĐỐC Vice Director
Đào Công Huân |  |  |  | Nguyễn Huy Tiến |  |  | Nguyễn Thị Thủy
Các kết quả thử nghiệm ghi trong phiếu này chỉ có giá trị đối với mẫu do khách hàng chỉ định. | [9 empty] | 07.07WP09.R0-From07.07-REP04.R0