## Do chat K
CÔNG TY CỔ PHẦN TƯ VẤN KIỂM ĐỊNH XÂY DỰNG PHÍA NAM
SOUTH CONSTRUCTION INSPECTION CONSULTANT JOINT STOCK COMPANY
|  |  | Trụ sở & PTN: Phòng B01-Tòa nhà eTUNNEL | [6 empty] | Văn phòng đại diện: Phòng G01- Tòa nhà PLUG-IN
|  |  | L11-L12 Miếu Nổi P.3 Bình Thạnh HCM, Việt Nam | [6 empty] | 223 Điện Biên Phủ P.15 BT HCM, Việt Nam
|  |  | ĐT: (84).8.35 123 171 – Fax: (84).8. 35 123 181 | [6 empty] | ĐT: (84).8. 8404415~7 – Fax: (84).8. 8404412
|  |  | E-mail:scic@dmc.vn | [6 empty] | Website: http://www.dangminh.vn
Số (Ref.No): |  |  |  | PHIẾU KẾT QUẢ THỬ NGHIỆM ĐẤT TEST REPORT OF SOIL |  |  |  |  | LAS-XD-506
0323-01
Ngày (Date): |  | 2021-03-23 |  | Ban Hành Lần 01 Số Bản 04/ 01 issue-04 Copies |  |  |  |  | Trang/ Page 1/1
1 | Khách hàng/ Customer |  |  | CÔNG TY CỔ PHẦN VFIC SOUTH
2 | Địa chỉ/Address |  |  | Số 45, Võ Thị Sáu, Phường Đa Kao, Quận 1, Thành phố Hồ Chí Minh
3 | Công trình/ Project |  |  | NHÀ MÁY CHIẾT HOẠT CHẤT THIÊN NHIÊN TỪ DƯỢC LIỆU VIỆT NAM SẢN XUẤT VẬTLIỆU SẠCH CUNG CẤP CHO CÔNG NGHIỆP DƯỢC, THỰC PHẨM VÀ MỸ PHẨM
4 | Địa chỉ công trình/ Location |  |  | Lô I -9-4, Đường D9, Khu Công Nghệ Cao, P. Long Thạnh Mỹ Quận 9, Tp Hồ Chí Minh
5 | Hạng mục/ Items |  |  | CÁT SAN LẤP ĐƯỜNG SỐ 1
6 | Lớp/ Layer |  |  | LỚP TRÊN
7 | Vị trí/ Position |  |  | TỪ VỊ TRÍ M1 ĐẾN 4
8 | Tiêu chuẩn / Test method |  |  | 22 TCN 02-1971; TCVN 4202:2012
9 | Yêu cầu thí nghiệm/ Test requirement |  |  | KIỂM TRA ĐỘ CHẶT K TẠI HIỆN TRƯỜNG
10 | Ngày thí nghiệm/ Testing date |  |  | 2021-03-22
11 | Kết quả/ Test Result
STT. No. | Lý trình thí nghiệm/ Test Location |  |  | Dao vòng số/ Ring Knife | Thể tích | KL mẫu | KLTT mẫu | Độ ẩm | KLTT mẫu | Độ chặt
[5 empty] | dao vòng | trong Dao | ướt gw | thực tế | khô gk | K =
[5 empty] | Volume | Weight | Wet | Moisture | Dry | Compaction
[5 empty] | of hole | of sample | density | content | density | factor
[5 empty] | Vh(cm³) | G(g) | (g/cm³) | W(%) | (g/cm³) | gk/gk,max | 42.35
1 | Vị trí M1 |  |  | 1 | 619.4826715 | 1141 | 1.841859 | 17.8 | 1.563548 | 0.9522216 | 619.4826715 | 557.9008 | 473.6
2 | Vị trí M2 |  |  | 1 | 619.4826715 | 1150 | 1.856388 | 17.5 | 1.579904 | 0.962183 |  | 570.58 | 485.6
3 | Vị trí M3 |  |  | 1 | 619.4826715 | 1139 | 1.838631 | 18 | 1.558162 | 0.9489414 |  | 603.216 | 511.2
4 | Vị trí M4 |  |  | 1 | 619.4826715 | 1155 | 1.864459 | 17.7 | 1.584077 | 0.9647243
Ghi chú/ Notes: |  |  | - Chiều cao Dao vòng (H), mm |  |  | 110 |  | - Bán kính Dao vòng ( R), mm- 84.7
- Só Pi Dao vòng ( Pi), 3.14
- KLTT khô lớn nhất của mẫu khi đầm chặt tiêu chuẩn/ Maximum dry density of the standard compacted sample | [7 empty] | Sồ kết quả: | 0806-01 | 1.642 g/cm3: | 1.642
NGƯỜI THỰC HIỆN |  |  |  | PT. PHÒNG THÍ NGHIỆM |  |  | PHÓ GIÁM ĐỐC
Tested by |  |  |  | In charge of the Laboratory |  |  | Vice Director
Đào Công Huân |  |  |  | Nguyễn Văn Hồng Chi |  |  | Nguyễn Thị Thủy
Các kết quả thử nghiệm ghi trong phiếu này chỉ có giá trị đối với mẫu do khách hàng chỉ định. | [9 empty] | 07.07WP09.R0-From07.07-REP04.R0