## TONG HOP
CÔNG TY CỔ PHẦN TƯ VẤN KIỂM ĐỊNH XÂY DỰNG PHÍA NAM
SOUTH CONSTRUCTION INSPECTION CONSULTANT JOINT STOCK COMPANY
|  |  | Trụ sở & PTN: Phòng B01-Tòa nhà eTUNNEL | [8 empty] | Văn phòng đại diện: Phòng G01- Tòa nhà PLUG-IN | Văn phòng đại diện: Phòng G01- Tòa nhà PLUG-IN
|  |  | L11-L12 Miếu Nổi P.3 Bình Thạnh HCM, Việt Nam | [8 empty] | 223 Điện Biên Phủ P.15 BT HCM, Việt Nam | 223 Điện Biên Phủ P.15 BT HCM, Việt Nam
|  |  | ĐT: (84).8.5 170886 – Fax: (84).8. 5170336 | [8 empty] | ĐT: (84).8. 8404415~7 – Fax: (84).8. 8404412 | ĐT: (84).8. 8404415~7 – Fax: (84).8. 8404412
|  |  | E-mail: scic@dmc.vn | [8 empty] | Website: http://www.dangminh.vn | Website: http://www.dangminh.vn
HS Số: |  |  |  | PHIẾU KẾT QUẢ THỬ NGHIỆM TEST REPORT | [6 empty] | LAS-XD-506
0731-01
Ngày: |  | 2022-07-31 |  | Ban Hành Lần 01 Số Bản 03 | [6 empty] | Trang 1/1
1. Khách hàng/ Custommer |  |  |  | CÔNG TY TNHH TƯ VẤN XÂY DỰNG Á ÂU
'- Địa chỉ/Address |  |  |  | SỐ 290/32 NƠ TRANG LONG, P12, Q. BÌNH THẠNH, TP HCM
2. Công trình/ Project |  |  |  | VĂN PHÒNG LÀM VIỆC HẢI QUAN, BIÊN PHÒNG CỔNG B VÀ SỮA CHỮA NHÀ BẢO VỆ CỔNG A CẢNG BẾN NGHÉ
3. Địa chỉ/Address |  |  |  | SỐ 9, ĐƯỜNG BẾN NGHÉ, P. TÂN THUẬN ĐÔNG, Q7, TPHCM
4. Hạng mục/ Items |  |  |  | CÁT XÂY TÔ VÀ DÙNG CHO BÊ TÔNG
5. Số lượng/ Quantity |  |  |  | 01 mẫu ( 30 kg )
6. Tiêu chuẩn / Test method |  |  |  | TCVN 7570:2006; TCVN 7572 : 2006
7. Yêu cầu TN/ Test requirement |  |  |  | Kiểm tra một số cơ lý của cát
8. Ngày thí nghiệm/ Testing date |  |  |  | 2022-07-24
9. Kết quả/ Result
STT | CHỈ TÊU THỬ NGHIỆM |  |  |  | PHƯƠNG PHÁP THỬ NGHIỆM |  |  | ĐVT |  | KẾT QUẢ THỬ NGHIỆM
1 | - Thành phần hạt |  |  |  | TCVN 7572-2 : 2006 |  |  | - |  | Xem biểu đồ
| - Mô đun độ lớn |  |  |  | TCVN 7572-2 : 2006 |  |  | - |  | 2.1401
| - Hàm lượng nica |  |  |  | TCVN 7572-2 : 2006 |  |  | % |  | 0.225
- Hàm lượng tạp chất hữu cơ
2 | - Hàm lượng chung bụi, bùn, sét |  |  |  | TCVN 7572-8 : 2006 |  |  | % |  | 0.53
3 | - Khối lượng riêng |  |  |  | TCVN 7572-4 : 2006 |  |  | g/cm3 |  | 2.608096
4 | - Khối lượng thể tích khô |  |  |  | TCVN 7572-4 : 2006 |  |  | g/cm3 |  | 2.563059
5 | - Khối lượng thể tích bảo hòa nước |  |  |  | TCVN 7572-4 : 2006 |  |  | g/cm3 |  | 2.580327
6 | - Độ hút nước của cát |  |  |  | TCVN 7572-4 : 2006 |  |  | % |  | 0.6737243
7 | - Khối lượng thể tích xốp |  |  |  | TCVN 7572-6 : 2006 |  |  | g/cm3 |  | 1.36
[6 empty] | Kích thước | Khối lượng |  | Lượng sót |  |  | Khối lượng sót
[6 empty] | mắt sàng, | trên sàng |  | trên từng |  |  | tích lũy trên
[6 empty] | mm | g |  | sàng, % |  |  | các sàng, %
[6 empty] | 5 | 0 |  | 0 |  |  | 0
[6 empty] | 2.5 | 12.2 |  | 1.22 |  |  | 1.22
[6 empty] | 1.25 | 114.6 |  | 11.46 |  |  | 12.68
[6 empty] | 0.63 | 269.8 |  | 26.98 |  |  | 39.66
[6 empty] | 0.315 | 216.3 |  | 21.63 |  |  | 61.29
[6 empty] | 0.14 | 378.7 |  | 37.87 |  |  | 99.16
[6 empty] | < 0,140 | 8.4 |  | 0.84 |  |  | 100
Ký hiệu biểu đồ:
Miền tiêu chuẩn
Đường phân tích cỡ hạt mẫu TN
NGƯỜI THỰC HiỆN Tested by |  |  |  | PT. PHÒNG THÍ NGHIỆM In charge of the Laboratory |  |  |  | PHÓ GIÁM ĐỐC Vice Director
Đào Công Huân |  |  |  | Nguyễn Văn Hồng Chi |  |  |  | Nguyễn Thị Thủy
Kết quả trên chỉ có giá trị đối với mẫu do khách hàng gửi tới. | [11 empty] | 07.07WP09.R0-From07.07-REP27.R0
1.25

## TP HAT
1 | 2 | 3 | 4 | 5 | 6 | 7 | 8 | 9 | 10 | 11 | 12 | 13 | 14 | 15 | 16 | 17 | 18 | 19 | 20
CÔNG TY CỔ PHẦN TƯ VẤN KIỂM ĐỊNH XÂY DỰNG PHÍA NAM
SOUTH CONSTRUCTION INSPECTION CONSULTANT JOINT STOCK COMPANY
|  |  |  | Trụ sở & PTN: Phòng B01-Tòa nhà eTUNNEL | [13 empty] | Văn phòng đại diện: Phòng G01- Tòa nhà PLUG-IN | Văn phòng đại diện: Phòng G01- Tòa nhà PLUG-IN
|  |  |  | L11-L12 Miếu Nổi P.3 Bình Thạnh HCM, Việt Nam | [13 empty] | 223 Điện Biên Phủ P.15 BT HCM, Việt Nam | 223 Điện Biên Phủ P.15 BT HCM, Việt Nam
|  |  |  | ĐT: (84).8. 35 123 171 – Fax: (84).8.35 123 181 | [13 empty] | ĐT: (84).8. 8404415~7 – Fax: (84).8. 8404412 | ĐT: (84).8. 8404415~7 – Fax: (84).8. 8404412
|  |  |  | E-mail: scic@dmc.vn | [13 empty] | Website: http://www.dangminh.vn | Website: http://www.dangminh.vn
HS S/No | [5 empty] | PHIẾU KẾT QUẢ THỬ NGHIỆM TEST REPORT | [10 empty] | LAS-XD-506
Ngày/Date | [5 empty] | Ban Haønh Laàn 01 Soá Baûn 05 | [10 empty] | Trang 1/1
1. Khách hàng/ Customer | Khách hàng/ Customer | [18 empty] | 1 | Khách hàng/ Customer
2. Địa chỉ/ Address | Địa chỉ/ Address | [18 empty] | 2 | Địa chỉ/ Address
3. Công trình/ Project | Công trình/ Project | [18 empty] | 3 | Công trình/ Project
4. Địa chỉ/ Address | Địa chỉ/ Address | [18 empty] | 4 | Địa chỉ/ Address
5. Hạng mục/ Items | [19 empty] | 5 | Hạng mục/ Items
6. Số lượng mẫu/ Quantity | [19 empty] | 6 | Tên mẫu/ Name of sample
7. Phương pháp thử nghiệm/ Test method | [5 empty] | TCVN 7572-2 : 2006 | [13 empty] | 7 | Số lượng mẫu/ Quantity
8. Yêu cầu thử nghiệm/ Test requirement | [19 empty] | 8 | ĐV Cung cấp bê tông/ Concrete supply
9. Ngày nhận mẫu/ Receiving date | [19 empty] | 9 | Ngày nhận mẫu/ Receiving date
10. Kết quả thử nghiệm/ Test result | [19 empty] | 10 | Yêu cầu thử nghiệm/ Test requirement
[20 empty] | 11 | Phương pháp thử nghiệm/ Test method
[20 empty] | 12 | Kết quả thử nghiệm/ Test result |  | mắcsàng | đường3 | đường4 |  | đường2 | đường1
STT | Kích thước |  |  |  | Khối lượng tích lũy |  |  |  |  | Phần trăm khối lượng | [5 empty] | Phần trăm khối lượng | [6 empty] | 5 | 0% | 0% | 0% | 0% | 0% | 0.14 | 0%
| mắt sàng, mm |  |  |  | trên sàng, g |  |  |  |  | tích lũy trên sàng, % | [5 empty] | lọt sàng , % | [6 empty] | 2.5 | 0% | 20% | 1.22% | 0% | 0% | 0.14 | 100%
1 | 5 |  |  |  | 0 |  |  |  |  | 0 | [5 empty] | 100 | [6 empty] | 1.25 | 15% | 45% | 12.68% | 0% | 0% | 0.315 | 0%
2 | 2.5 |  |  |  | 12.2 |  |  |  |  | 1.22 | [5 empty] | 98.78 | [6 empty] | 0.63 | 35% | 70% | 39.66% | 5% | 0% | 0.315 | 100%
3 | 1.25 |  |  |  | 126.8 |  |  |  |  | 12.68 | [5 empty] | 87.32 | [6 empty] | 0.315 | 65% | 90% | 61.29% | 20% | 5% | 0.63 | 0%
4 | 0.63 |  |  |  | 396.6 |  |  |  |  | 39.66 | [5 empty] | 60.34 | [6 empty] | 0.14 | 90% | 100% | 99.16% | 75% | 45% | 0.63 | 100%
5 | 0.315 |  |  |  | 612.9 |  |  |  |  | 61.29 | [5 empty] | 38.71 | [6 empty] | <0.14 | [5 empty] | 1.25 | 0%
6 | 0.14 |  |  |  | 991.6 |  |  |  |  | 99.16 | [5 empty] | 0.84 | [9 empty] | 0% |  |  | 1.25 | 100%
7 | < 0,140 |  |  |  | 1000 |  |  |  |  | 100 | [5 empty] | 0 |  |  |  | 2.8599 | [5 empty] | 20% |  |  | 5 | 0%
[10 empty] | 2.1401 | [5 empty] | 97.8599
[15 empty] | 12.2 | [5 empty] | 1.22 | 1.22
[15 empty] | 114.6 | [5 empty] | 11.46 | 12.68
[15 empty] | 269.8 | [5 empty] | 26.98 | 39.66
[15 empty] | 216.3 | [5 empty] | 21.63 | 61.29
[15 empty] | 378.7 | [5 empty] | 37.87 | 99.16
[15 empty] | 8.4 | [5 empty] | 0.84 | 100
1000
Ký hiệu trên biểu đồ :
|  | Miền tiêu chuẩn |  |  |  |  | : | [7 empty] | Miền 1 : |  | Nhóm hạt to và vừa | [8 empty] | 40% |  |  | 5 | 100%
|  | Đường phân tích cỡ hạt mẫu TN |  |  |  |  | : | [7 empty] | Miền 2 : |  | Nhóm hạt nhỏ
[15 empty] | Miền 3 : |  | Nhóm hạt rất nhỏ | [8 empty] | 60%
|  | Mô đun độ lớn của cát |  |  |  |  | :
TL.TRƯỞNG PHÒNG TN On behalf of Head of Testing Laboratory | [14 empty] | GIÁM ĐỐC Director | [10 empty] | 80%
100%
07.07WP09.R0-From07.07-TEW02.R0
Note on X22: Windows xp sp2 Full: không được nhập số liệu vào đây

## Bui, bun, set
1 | 2 | 3 | 4 | 5 | 6 | 7 | 8 | 9 | 10 | 11 | 12 | 13 | 14 | 15 | 16 | 17 | 18 | 19 | 20
CÔNG TY CỔ PHẦN TƯ VẤN KIỂM ĐỊNH XÂY DỰNG PHÍA NAM
SOUTH CONSTRUCTION INSPECTION CONSULTANT JOINT STOCK COMPANY
|  |  | Trụ sở & PTN: Phòng B01-Tòa nhà eTUNNEL | [14 empty] | Văn phòng đại diện: Phòng G01- Tòa nhà PLUG-IN | Văn phòng đại diện: Phòng G01- Tòa nhà PLUG-IN
|  |  | L11-L12 Miếu Nổi P.3 Bình Thạnh HCM, Việt Nam | [14 empty] | 223 Điện Biên Phủ P.15 BT HCM, Việt Nam | 223 Điện Biên Phủ P.15 BT HCM, Việt Nam
|  |  | ĐT: (84).8.5 170886 – Fax: (84).8. 5170335 | [14 empty] | ĐT: (84).8. 8404415~7 – Fax: (84).8. 8404412 | ĐT: (84).8. 8404415~7 – Fax: (84).8. 8404412
|  |  | E-mail: scic@dmc.vn | [14 empty] | Website: http://www.dangminh.vn | Website: http://www.dangminh.vn
HS Số: | [5 empty] | KẾT QUẢ THÍ NGHIỆM HÀM LƯỢNG BỤI, BÙN, SÉT, TẠP CHẤT HỮU CƠ, HÀM LƯỢNG MICA | [10 empty] | LAS-XD-506
Ngày: | [5 empty] | Ban Haønh Laàn 01 Soá Baûn 03 | [10 empty] | Trang 1/1
1. Khách hàng
2. Công trình
3. Địa chỉ
4. Hạng mục
5. Nguồn gốc mẫu
6. Tiêu chuẩn
7. Yêu cầu TN
8. Ngày thử nghiệm
9. Khối lượng mẫu thử nghiệm, g | [5 empty] | 1000
10. Kết quả thử nghiệm
10.1 Hàm lượng bụi, bùn, sét (TCVN 7572-6 : 2006): | [20 empty] | mắcsàng | đường3 | đường4 |  | đường2 | đường1
Số lần thí nghiệm |  |  |  | Khối lượng khô trước |  |  |  | Khối lượng sau khi rửa, | [6 empty] | Hàm lượng chung bụi, bùn, sét | [5 empty] | 5 | 0% | 0% | 0% | 0% | 0% | 0.14 | 0%
|  |  |  | khi rửa, g |  |  |  | g | [6 empty] | Thí nghiệm |  |  | Trung bình |  |  | 2.5 | 0% | 20% | 0% | 0% | 0% | 0.14 | 100%
Lần 1 |  |  |  | 1000 |  |  |  | 994.6 | [6 empty] | 0.54 |  |  | 0.53 |  |  | 1.25 | 15% | 45% | 0% | 0% | 0% | 0.315 | 0%
Lần 2 |  |  |  | 1000 |  |  |  | 994.8 | [6 empty] | 0.52 | [5 empty] | 0.63 | 35% | 70% | 0% | 5% | 0% | 0.315 | 100%
10.2 Hàm lượng tạp chất hữu cơ (TCVN 7572-9 : 2006) | [20 empty] | 0.315 | 70% | 90% | 0% | 20% | 5% | 0.63 | 0%
Số lần thí nghiệm |  |  |  |  | So sánh màu sau 24 giờ | [5 empty] | Kết luận | [5 empty] | Ghi chú |  |  |  | 0.14 | 90% | 100% | 0% | 75% | 45% | 0.63 | 100%
Lần 1 |  |  |  | Ngang màu chuẩn | [6 empty] | Ngang màu chuẩn | [9 empty] | <0.14 | [5 empty] | 1.25 | 0%
Lần 2 |  |  |  | Ngang màu chuẩn | [19 empty] | 0% |  |  | 1.25 | 100%
10.3 Hàm lượng Mica (TCVN 7572-20 : 2006) | [23 empty] | 20% |  |  | 5 | 0%
Số lần |  |  |  | Khối lượng |  |  |  | Khối lượng mica | [6 empty] | Hàm lượng mica, %
thí nghiệm |  |  |  | mẫu thử, g |  |  |  | của mẫu thử, g | [6 empty] | Thí nghiệm |  |  | Trung bình
Lần 1 |  |  |  | 100 |  |  |  | 0.24 | [6 empty] | 0.24 |  |  | 0.225 |  | 0.225
Lần 2 |  |  |  | 100 |  |  |  | 0.21 | [6 empty] | 0.21
TL.TRƯỞNG PHÒNG TN On behalf of Head of Testing Laboratory | [14 empty] | GIÁM ĐỐC Director | [8 empty] | 80%
100%
07.07WP09.R0-From07.07-TEW02.R0
Note on X22: Windows xp sp2 Full: không được nhập số liệu vào đây

## KLR
CÔNG TY CỔ PHẦN TƯ VẤN KIỂM ĐỊNH XÂY DỰNG PHÍA NAM
SOUTH CONSTRUCTION INSPECTION CONSULTANT JOINT STOCK COMPANY
| Trụ sở & PTN: Phòng B01-Tòa nhà eTUNNEL | [11 empty] | Văn phòng đại diện: Phòng G01- Tòa nhà PLUG-IN | Văn phòng đại diện: Phòng G01- Tòa nhà PLUG-IN
| L11-L12 Miếu Nổi P.3 Bình Thạnh HCM, Việt Nam | [11 empty] | 223 Điện Biên Phủ P.15 BT HCM, Việt Nam | 223 Điện Biên Phủ P.15 BT HCM, Việt Nam
| ĐT: (84).8.5 170886 – Fax: (84).8. 5170335 | [11 empty] | ĐT: (84).8. 8404415~7 – Fax: (84).8. 8404412 | ĐT: (84).8. 8404415~7 – Fax: (84).8. 8404412
| E-mail: scic@dmc.vn | [11 empty] | Website: http://www.dangminh.vn | Website: http://www.dangminh.vn
HS Số: |  |  |  | PHIẾU KẾT QUẢ THÍ NGHIỆM | [7 empty] | LAS-XD-506
Ngày: |  |  |  | Ban Haønh Laàn 01 Soá Baûn 03 | [7 empty] | Trang 1/1
1. Khách hàng
2. Công trình
3. Địa chỉ
4. Hạng mục
5. Nguồn gốc mẫu
6. Tiêu chuẩn
7. Yêu cầu TN
8. Ngày thử nghiệm
9. Kết quả thử nghiệm
9.1 Khối lượng riêng (TCVN 7572-4 : 2006): | [15 empty] | mắcsàng | đường3 | đường4 |  | đường2 | đường1
Khối lượng | Khối lượng |  |  | Khối lượng |  |  | Khối lượng |  |  | Khối lượng | [5 empty] | 5 | 0% | 0% | 0% | 0% | 0% | 0.14 | 0%
mẫu khô, | bình + nước, |  |  | bình + nước |  |  | riêng nước, |  |  | riêng, g/cm3 | [5 empty] | 2.5 | 0% | 20% | #REF! | 0% | 0% | 0.14 | 100%
M4, g | M3 'g |  |  | -+ cát, g, M2 |  |  | Pn. g/cm3 |  |  | Thí nghiệm |  |  | Trung bình |  |  | 1.25 | 15% | 45% | #REF! | 0% | 0% | 0.315 | 0%
42.54 | 135.55 |  |  | 161.78 |  |  | 1 |  |  | 2.608216 |  |  | 2.608096 |  |  | 0.63 | 35% | 70% | 0% | 5% | 0% | 0.315 | 100%
42.51 | 134.81 |  |  | 161.02 |  |  | 1 |  |  | 2.607975 | [5 empty] | 0.315 | 70% | 90% | 0% | 20% | 5% | 0.63 | 0%
9.2 Khối lượng thể tích khô
Khối lượng | Khối lượng |  |  | Khối lượng |  | Khối lượng |  | Khối lượng |  | Khối lượng thể tích
mẫu khô, | bình + nước, |  |  | bình + nước |  | mẫu ướt |  | riêng nước, |  | thể tích khô, g/cm3
M4, g | M3 'g |  |  | -+ cát, g, M2 |  | M1, g |  | Pn. g/cm3 |  | Thí nghiệm |  |  | Trung bình
42.54 | 135.55 |  |  | 161.78 |  | 42.823 |  | 1 |  | 2.563732 |  |  | 2.563059
42.51 | 134.81 |  |  | 161.02 |  | 42.8 |  | 1 |  | 2.562387
9.3 Khối lượng thể tích bảo hòa nước
Khối lượng | Khối lượng |  |  | Khối lượng |  | Khối lượng |  | Khối lượng |  | Khối lượng
mẫu khô, | bình + nước, |  |  | bình + nước |  | mẫu ướt |  | riêng nước, |  | bảo hòa nước, g/cm3
M4, g | M3 'g |  |  | -+ cát, g, M2 |  | M1, g |  | Pn. g/cm3 |  | Thí nghiệm |  |  | Trung bình
42.54 | 135.55 |  |  | 161.78 |  | 42.823 |  | 1 |  | 2.580787 |  |  | 2.580327
42.51 | 134.81 |  |  | 161.02 |  | 42.8 |  | 1 |  | 2.579867
9.4 Độ hút nước của cát
|  |  |  | Khối lượng |  |  | Khối lượng |  |  | Độ hút nước của cát
|  |  |  | mẫu khô |  |  | mẫu ướt |  |  | , g/cm3
|  |  |  | M4,g |  |  | M1, g |  |  | Thí nghiệm |  |  | Trung bình
|  |  |  | 42.54 |  |  | 42.823 |  |  | 0.6652562 |  |  | 0.6737243
|  |  |  | 42.51 |  |  | 42.8 |  |  | 0.6821924
9.5 Khối lượng thể tích xốp (TCVN 7572-6 : 2006) | [15 empty] | 0.14 | 90% | 100% | 0% | 75% | 45% | 0.63 | 100%
Thể tích |  | Khối lượng |  |  | Khối lượng |  |  |  | Khối lượng | [5 empty] | 2707.12 | <0.14 | [5 empty] | 1.25 | 0%
thùng đong, |  | thùng đong, |  |  | cát + thùng đong, |  |  |  | thể tích xốp, g/cm3 |  |  |  | Ghi chú |  | 2667.6 |  |  |  | 0% |  |  | 1.25 | 100%
m3 |  | g |  |  | g |  |  |  | Thí nghiệm |  | Trung bình | [7 empty] | 20% |  |  | 5 | 0%
1976 |  | 1242 |  |  | 3949.12 |  |  |  | 1.37 |  | 1.36 |  |  |  | 1,435-1,478
1976 |  | 1242 |  |  | 3909.6 |  |  |  | 1.35
9.6 Hàm lượng sét (TCVN 7572-8 : 2006)
Khối lượng |  |  | Khối lượng ống nghiệm chứa 100ml | [5 empty] | Hàm lượng sét
mẫu thí nghiệm, |  |  | Nước đục, |  | Nước trong, |  |  |  | Thí nghiệm, |  |  | Trung bình,
g |  |  | g |  | g |  |  |  | % |  |  | %
250 |  |  | 221.48 |  | 221.45 |  |  |  | 0.20004 |  |  | 0.20004
250 |  |  | 221.51 |  | 221.48 |  |  |  | 0.20004
07.07WP09.R0-From07.07-TEW27.R0
Note on X20: Windows xp sp2 Full: không được nhập số liệu vào đây

## Sheet1
BAÙO CAÙO THÖÛ NGHIEÄM ÑAÙ
1.Teân vaø kyù hieäu maãu |  | 2. Soá löôïng | 3. Ngaøy giao | 4. Ngaøy xong
|  | 5.Thöïc hieän | 6. Kieåm tra | 7. PT. Ñôn vò
8. Phöông phaùp thöû nghieäm : |  | 9. Caùc löu yù khaùc
KEÁT QUAÛ THÖÛ NGHIEÄM
Teân chæ tieâu |  | Phương pháp thử | Keát quaû thöû nghieäm
Trung Bình
1. Khoái löôïng theå tích xoáp |  | TCVN 7572-6
Ø Leøn chaët, kg/m3 |  |  | 1550 | 1550 | 1550
· m, g |  |  | 10840 | 10856
· V, dm3 |  |  | 7 | 7
Ø Khoâng leøn chaët, kg/m3 |  |  | 1400 | 1400 | 1400
· m, g |  |  | 9810 | 9822
· V, dm3 |  |  | 7 | 7
2. Khoái löôïng rieâng, g/cm3 |  | TCVN 7572-4 | 2.706339 | 2.707055 | 2.71
· m1, (KL maãu ở trạng thái SSD) g |  |  | 3023.36 | 3026
· m3, (KLMaãu baûo hoøa nöôùc caân trong nöôùc) g |  |  | 1906.22 | 1908.18
3. Tỷ khối ở trạng thái khô, g/cm3 |  | TCVN 7572-4 | 2.673221 | 2.673098 | 2.67
· m1, (KL maãu ở trạng thái SSD) g |  |  | 3023.36 | 3026
· m2, (KL maãu baûo hoøa nöôùc caân ngoaøi khoâng khí, g |  |  | 3037.2 | 3040.2
· m3, (KLMaãu baûo hoøa nöôùc caân trong nöôùc) g |  |  | 1906.22 | 1908.18
4. Tỷ khối ở trạng thái bão hoà nước, g/cm3 |  | TCVN 7572-4 | 2.685459 | 2.685642 | 2.69
· m2, (KL maãu baûo hoøa nöôùc caân ngoaøi khoâng khí, g |  |  | 3037.2 | 3040.2
· m3, (KLMaãu baûo hoøa nöôùc caân trong nöôùc) g |  |  | 1906.22 | 1908.18
5. Ñoä huùt nöôùc, % |  | TCVN 7572-4 | 0.4577688 | 0.4692664 | 0.5
· B , KL mẫu ở tt SSD, g |  |  | 3023.36 | 3026
· A, KL mẫu khô, g |  |  | 3037.2 | 3040.2
6. Ñoä rổng, % |  | TCVN 7572-6
7. Hàm lượng bụi bùn sét , % |  | TCVN 7572-7 | 0.2 | 0.2 | 0.2
· m1, g |  |  | 5010 | 5014
· m2, g |  |  | 5001 | 5003
8. Haøm löôïng seùt mềm yếu, % |  | TCVN 7572-8
· m1, g
· m2, g
9. Haøm löôïng mica, % |  | TCVN 7572-20
· m1, g
· m2, g
Trang 1/2
Teân chæ tieâu |  | Phương pháp thử | Keát quaû thöû nghieäm
9. Thaønh phaàn côõ haït, mm | Lượng lọt sàng, % | TCVN 7572-2 | Khoái löôïng treân saøng, g | Löôïng soùt treân saøng, % | Löôïng soùt tích luõy treân saøng, %
100 |  |  | 0 | #VALUE!
70 |  |  | 0 | #VALUE!
40 |  |  | 0 | #VALUE! | #VALUE!
30 |  |  | 0 | #VALUE! | #VALUE!
20 |  |  | 512 | #VALUE! | #VALUE!
10 |  |  | 3043 | #VALUE! | #VALUE!
5 |  | 5347 | 1497 | #VALUE! | #VALUE!
Nhoû hôn 5,0 |  |  | 295 | #VALUE! | #VALUE!
|  |  | 5347 | #VALUE!
10. Haøm löôïng haït thoi deït, % TCVN 7572-12 |  | Hạt từ 5 - 10 | Hạt từ 10 - 20 | Hạt từ 20 - 40 | TB
|  | 4.521477 | 17 | 20 | 13.84049
Hàm lượng của cỡ hạt |  | #VALUE! | #VALUE! | #VALUE!
· khoái löôïng haït thoi deït, g |  | 12 | 167 | 1026
· khoái löôïng kieåm tra, g |  | 253.4 | 1000 | 5015
13. Độ nén dập ở trạng thái khô, % ( TCVN 7572-11) |  | Hạt từ 5 - 10 | Hạt từ 10 - 20 | Hạt từ 20 - 40 | TB
|  | 9 | 8 | 7 | 8
Hàm lượng của cỡ hạt |  | #VALUE! | #VALUE! | #VALUE!
· m1, KL mẫu ban đầu, g |  | 3000 | 3000 | 3000
· m2, KL mẫu còn lại, g |  | 2735 | 2770 | 2796
13. Độ nén dập ở trạng thái bão hoà nước, % ( TCVN 7572-11) |  | Hạt từ 5 - 10 | Hạt từ 10 - 20 | Hạt từ 20 - 40 | TB
|  | 8 | 8 | 8 | 8
Hàm lượng của cỡ hạt |  | #VALUE! | #VALUE! | #VALUE!
· m1, KL mẫu ban đầu , g |  | 3002 | 3044 | 3002
· m2, KL mẫu còn lại, g |  | 2756 | 2791 | 2760
14. Heä soá meàm hoùa |  | TCVN 7572-11
15. Độ maøi moøn trong maùy Los Angeles.% |  | TCVN 7572-12:06 | 16.888 | 16.81972 | 16.85386
- Khoái löông thöû ban ñaàu , M |  |  | 5000 | 5009
- Khoái löông sau khi thöû saøng qua saøng 0.17mm , M1 |  | M-M1 X100 M | 4155.6 | 4166.5