## TONG HOP
CÔNG TY CỔ PHẦN TƯ VẤN KIỂM ĐỊNH XÂY DỰNG PHÍA NAM
SOUTH CONSTRUCTION INSPECTION CONSULTANT JOINT STOCK COMPANY
|  |  | Trụ sở & PTN: Phòng B01-Tòa nhà eTUNNEL | [9 empty] | Văn phòng đại diện: Phòng G01- Tòa nhà PLUG-IN | Văn phòng đại diện: Phòng G01- Tòa nhà PLUG-IN
|  |  | L11-L12 Miếu Nổi P.3 Bình Thạnh HCM, Việt Nam | [9 empty] | 223 Điện Biên Phủ P.15 BT HCM, Việt Nam | 223 Điện Biên Phủ P.15 BT HCM, Việt Nam
|  |  | ĐT: (84).8.5 170886 – Fax: (84).8. 5170336 | [9 empty] | ĐT: (84).8. 8404415~7 – Fax: (84).8. 8404412 | ĐT: (84).8. 8404415~7 – Fax: (84).8. 8404412
|  |  | E-mail: scic@dmc.vn | [9 empty] | Website: http://www.dangminh.vn | Website: http://www.dangminh.vn
HS Số: |  |  |  | PHIẾU KẾT QUẢ THỬ NGHIỆM TEST REPORT | [7 empty] | LAS-XD-506
0731-02
Ngày: |  | 2022-07-31 |  | Ban Haønh Laàn 01 Soá Baûn 03 | [7 empty] | Trang 1/2
1. Khách hàng/ Custommer |  |  |  | CÔNG TY TNHH TƯ VẤN XÂY DỰNG Á ÂU
'- Địa chỉ/Address |  |  |  | SỐ 290/32 NƠ TRANG LONG, P12, Q. BÌNH THẠNH, TP HCM
2. Công trình/ Project |  |  |  | VĂN PHÒNG LÀM VIỆC HẢI QUAN, BIÊN PHÒNG CỔNG B VÀ SỮA CHỮA NHÀ BẢO VỆ CỔNG A CẢNG BẾN NGHÉ
3. Địa chỉ/Address |  |  |  | SỐ 9, ĐƯỜNG BẾN NGHÉ, P. TÂN THUẬN ĐÔNG, Q7, TPHCM
4. Hạng mục/ Items |  |  |  | CÁT SAN LẤP
5. Số lượng/ Quantity |  |  |  | 01 mẫu ( 30 kg )
6. Tiêu chuẩn / Test method |  |  |  | TCVN 7570:2006; TCVN 7572 : 2006; 22 TCN 333:2006
7. Yêu cầu TN/ Test requirement |  |  |  | Kiểm tra một số cơ lý của cát san lấp
8. Ngày thí nghiệm/Testing date |  |  |  | 2022-07-24
9. Kết quả/ Result
STT | CHỈ TÊU THỬ NGHIỆM |  |  |  | PHƯƠNG PHÁP THỬ NGHIỆM |  |  |  | ĐV tính |  | KẾT QUẢ THỬ NGHIỆM
1 | - Thành phần hạt |  |  |  | TCVN 7572-2 : 2006 |  |  |  | - |  | Xem biểu đồ
| - Hàm lượng hạt < 0.14mm |  |  |  | TCVN 7572-2 : 2006 |  |  |  | % |  | 5.78
| - Mô đun độ lớn |  |  |  | TCVN 7572-2 : 2006 | [5 empty] | 1.6474
2 | - Hàm lượng chung bụi, bùn, sét |  |  |  | TCVN 7572-8 : 2006 |  |  |  | % |  | 0.56
3 | - Khối lượng riêng |  |  |  | TCVN 7572-4 : 2006 |  |  |  | g/cm3 |  | 2.592215
4 | - Khối lượng thể tích xốp |  |  |  | TCVN 7572-6 : 2006 |  |  |  | g/cm3 |  | 1.317
5 | - Đầm nén tiêu chuẩn |  |  |  | 22 TCN 333:2006 |  |  |  | Kg/cm3 |  | Xem trang 02
[6 empty] | Kích thước |  | Khối lượng |  | Lượng sót |  |  | Khối lượng sót
[6 empty] | mắt sàng, |  | trên sàng |  | trên từng |  |  | tích lũy trên
[6 empty] | mm |  | g |  | sàng, % |  |  | các sàng, %
[6 empty] | 5 |  | 0 |  | 0 |  |  | 0
[6 empty] | 2.5 |  | 9.6 |  | 0.96 |  |  | 0.96
[6 empty] | 1.25 |  | 57 |  | 5.7 |  |  | 6.66
[6 empty] | 0.63 |  | 135.6 |  | 13.56 |  |  | 20.22
[6 empty] | 0.315 |  | 224.6 |  | 22.46 |  |  | 42.68
[6 empty] | 0.14 |  | 515.4 |  | 51.54 |  |  | 94.22
[6 empty] | < 0,140 |  | 57.8 |  | 5.78 |  |  | 100
Ký hiệu biểu đồ:
Miền tiêu chuẩn
Đường phân tích cỡ hạt mẫu TN
NGƯỜI THỰC HiỆN Tested by |  |  |  | PT.PHÒNG TN Charge of the Laboratory |  |  |  |  | PHÓ GIÁM ĐỐC Vice Director
Đào Công Huân |  |  |  | Nguyễn Văn Hồng Chi |  |  |  |  | Nguyễn Thị Thủy
Kết quả trên chỉ có giá trị đối với mẫu do khách hàng gửi tới. | [12 empty] | 07.07WP09.R0-From07.07-REP27.R0
HS Số: |  |  |  | PHIẾU KẾT QUẢ THỬ NGHIỆM TEST REPORT | [7 empty] | LAS-XD-506
0731-02
Ngày: |  | 2022-07-31 |  | Ban Haønh Laàn 01 Soá Baûn 03 | [7 empty] | Trang 2/2
10.1 Tương quan giữa độ ẩm và khối lượng thể tích/ Relative of moisture and density:
Stt. No. |  | Độ ẩm mẫu Sample moisture, % |  |  | Khối lượng thể tích ẩm Wet Density, g/cm3 |  |  |  | Khối lượng thể tích khô Dry Density, g/cm3
1 |  | 8.6 |  |  | 1.659 |  |  |  | 1.527624 | [5 empty] | 1.527624 | 8.6 | 1.659
2 |  | 10.5 |  |  | 1.733 |  |  |  | 1.568326 | [5 empty] | 1.568326 | 10.5 | 1.733
3 |  | 13.2 |  |  | 1.823 |  |  |  | 1.610424 | [5 empty] | 1.610424 | 13.2 | 1.823
4 |  | 15.3 |  |  | 1.81 |  |  |  | 1.569818 | [5 empty] | 1.569818 | 15.3 | 1.81
5 |  | 16.9 |  |  | 1.782 |  |  |  | 1.52438 | [5 empty] | 1.52438 | 16.9 | 1.782
10.2 Biểu đồ Quan hệ giữa khối lượng thể tích khô và độ ẩm, Graphic Relative of moisture and density:
10.3 Số liệu hiểu chỉnh kết quả/ Correct factor :
[7 empty] | Haøm löôïng haït lôùn hôn saøng (Fraction content over)> 5 mm |  |  |  |  | ,% | 0
[7 empty] | Khoái löôïng rieâng cuûa haït lớn hơn (Mass density of fraction over) >5mm |  |  |  |  | ,g/cm3 | 2.57
[7 empty] | Ñoä aåm toát nhaát (Optimum moisture) |  |  |  |  | ,% | 13.2
[7 empty] | Khoái löôïng theå tích khoâ lôùn nhaát (Maximum dry density) |  |  |  |  | ,g/cm3 | 1.610424
[7 empty] | Ñoä aåm toát nhaát sau hieäu chænh/ (Optimum moisture after correction) |  |  |  |  | ,% | 13.2
[7 empty] | Khoái löôïng theå tích khoâ lôùn nhaát sau hieäu chænh Maximum dry density after correction |  |  |  |  | ,g/cm3 | 1.610424
Kết quả trên chỉ có giá trị đối với mẫu do khách hàng gửi tới. | [12 empty] | 07.07WP09.R0-From07.07-REP27.R0
1.25

## TP HAT
1 | 2 | 3 | 4 | 5 | 6 | 7 | 8 | 9 | 10 | 11 | 12 | 13 | 14 | 15 | 16 | 17 | 18 | 19 | 20
CÔNG TY CỔ PHẦN TƯ VẤN KIỂM ĐỊNH XÂY DỰNG PHÍA NAM
SOUTH CONSTRUCTION INSPECTION CONSULTANT JOINT STOCK COMPANY
|  |  |  | Trụ sở & PTN: Phòng B01-Tòa nhà eTUNNEL | [13 empty] | Văn phòng đại diện: Phòng G01- Tòa nhà PLUG-IN | Văn phòng đại diện: Phòng G01- Tòa nhà PLUG-IN
|  |  |  | L11-L12 Miếu Nổi P.3 Bình Thạnh HCM, Việt Nam | [13 empty] | 223 Điện Biên Phủ P.15 BT HCM, Việt Nam | 223 Điện Biên Phủ P.15 BT HCM, Việt Nam
|  |  |  | ĐT: (84).8. 35 123 171 – Fax: (84).8.35 123 181 | [13 empty] | ĐT: (84).8. 8404415~7 – Fax: (84).8. 8404412 | ĐT: (84).8. 8404415~7 – Fax: (84).8. 8404412
|  |  |  | E-mail: scic@dmc.vn | [13 empty] | Website: http://www.dangminh.vn | Website: http://www.dangminh.vn
HS S/No | [5 empty] | PHIẾU KẾT QUẢ THỬ NGHIỆM TEST REPORT | [10 empty] | LAS-XD-506
Ngày/Date | [5 empty] | Ban Haønh Laàn 01 Soá Baûn 05 | [10 empty] | Trang 1/1
1. Khách hàng/ Customer | Khách hàng/ Customer
2. Địa chỉ/ Address | Địa chỉ/ Address
3. Công trình/ Project | Công trình/ Project
4. Địa chỉ/ Address | Địa chỉ/ Address
5. Hạng mục/ Items
6. Số lượng mẫu/ Quantity
7. Phương pháp thử nghiệm/ Test method | [5 empty] | TCVN 7572-2 : 2006
8. Yêu cầu thử nghiệm/ Test requirement
9. Ngày nhận mẫu/ Receiving date
10. Kết quả thử nghiệm/ Test result
[23 empty] | mắcsàng | đường3 | đường4 |  | đường2 | đường1
STT | Kích thước |  |  |  | Khối lượng tích lũy |  |  |  |  | Phần trăm khối lượng | [5 empty] | Phần trăm khối lượng | [6 empty] | 5 | 0% | 0% | 0% | 0% | 0% | 0.14 | 0%
| mắt sàng, mm |  |  |  | trên sàng, g |  |  |  |  | tích lũy trên sàng, % | [5 empty] | lọt sàng , % | [6 empty] | 2.5 | 0% | 20% | 0.96% | 0% | 0% | 0.14 | 100%
1 | 5 |  |  |  | 0 |  |  |  |  | 0 | [5 empty] | 100 | [6 empty] | 1.25 | 15% | 45% | 6.66% | 0% | 0% | 0.315 | 0%
2 | 2.5 |  |  |  | 9.6 |  |  |  |  | 0.96 | [5 empty] | 99.04 | [6 empty] | 0.63 | 35% | 70% | 20.22% | 5% | 0% | 0.315 | 100%
3 | 1.25 |  |  |  | 66.6 |  |  |  |  | 6.66 | [5 empty] | 93.34 | [6 empty] | 0.315 | 65% | 90% | 42.68% | 20% | 5% | 0.63 | 0%
4 | 0.63 |  |  |  | 202.2 |  |  |  |  | 20.22 | [5 empty] | 79.78 | [6 empty] | 0.14 | 90% | 100% | 94.22% | 75% | 45% | 0.63 | 100%
5 | 0.315 |  |  |  | 426.8 |  |  |  |  | 42.68 | [5 empty] | 57.32 | [6 empty] | <0.14 | [5 empty] | 1.25 | 0%
6 | 0.14 |  |  |  | 942.2 |  |  |  |  | 94.22 | [5 empty] | 5.78 | [9 empty] | 0% |  |  | 1.25 | 100%
7 | < 0,140 |  |  |  | 1000 |  |  |  |  | 100 | [5 empty] | 0 |  |  |  | 3.3526 | [5 empty] | 20% |  |  | 5 | 0%
[10 empty] | 1.6474 | [5 empty] | 98.3526
[15 empty] | 9.6 | [5 empty] | 0.96 | 0.96
[15 empty] | 57 | [5 empty] | 5.7 | 6.66
[15 empty] | 135.6 | [5 empty] | 13.56 | 20.22
[15 empty] | 224.6 | [5 empty] | 22.46 | 42.68
[15 empty] | 515.4 | [5 empty] | 51.54 | 94.22
[15 empty] | 57.8 | [5 empty] | 5.78 | 100
1000
Ký hiệu trên biểu đồ :
|  | Miền tiêu chuẩn |  |  |  |  | : | [7 empty] | Miền 1 : |  | Nhóm hạt to và vừa | [8 empty] | 40% |  |  | 5 | 100%
|  | Đường phân tích cỡ hạt mẫu TN |  |  |  |  | : | [7 empty] | Miền 2 : |  | Nhóm hạt nhỏ
[15 empty] | Miền 3 : |  | Nhóm hạt rất nhỏ | [8 empty] | 60%
|  | Mô đun độ lớn của cát |  |  |  |  | :
TL.TRƯỞNG PHÒNG TN On behalf of Head of Testing Laboratory | [14 empty] | GIÁM ĐỐC Director | [10 empty] | 80%
100%
07.07WP09.R0-From07.07-TEW02.R0
Note on X22: Windows xp sp2 Full: không được nhập số liệu vào đây

## Bui, bun, set
1 | 2 | 3 | 4 | 5 | 6 | 7 | 8 | 9 | 10 | 11 | 12 | 13 | 14 | 15 | 16 | 17 | 18 | 19 | 20
CÔNG TY CỔ PHẦN TƯ VẤN KIỂM ĐỊNH XÂY DỰNG PHÍA NAM
SOUTH CONSTRUCTION INSPECTION CONSULTANT JOINT STOCK COMPANY
|  |  | Trụ sở & PTN: Phòng B01-Tòa nhà eTUNNEL | [14 empty] | Văn phòng đại diện: Phòng G01- Tòa nhà PLUG-IN | Văn phòng đại diện: Phòng G01- Tòa nhà PLUG-IN
|  |  | L11-L12 Miếu Nổi P.3 Bình Thạnh HCM, Việt Nam | [14 empty] | 223 Điện Biên Phủ P.15 BT HCM, Việt Nam | 223 Điện Biên Phủ P.15 BT HCM, Việt Nam
|  |  | ĐT: (84).8.5 170886 – Fax: (84).8. 5170335 | [14 empty] | ĐT: (84).8. 8404415~7 – Fax: (84).8. 8404412 | ĐT: (84).8. 8404415~7 – Fax: (84).8. 8404412
|  |  | E-mail: scic@dmc.vn | [14 empty] | Website: http://www.dangminh.vn | Website: http://www.dangminh.vn
HS Số: | [5 empty] | KẾT QUẢ THÍ NGHIỆM HÀM LƯỢNG BỤI, BÙN, SÉT, TẠP CHẤT HỮU CƠ, HÀM LƯỢNG MICA | [10 empty] | LAS-XD-506
Ngày: | [5 empty] | Ban Haønh Laàn 01 Soá Baûn 03 | [10 empty] | Trang 1/1
1. Khách hàng
2. Công trình
3. Địa chỉ
4. Hạng mục
5. Nguồn gốc mẫu
6. Tiêu chuẩn
7. Yêu cầu TN
8. Ngày thử nghiệm
9. Khối lượng mẫu thử nghiệm, g | [5 empty] | 1000
10. Kết quả thử nghiệm
10.1 Hàm lượng bụi, bùn, sét (TCVN 7572-6 : 2006): | [20 empty] | mắcsàng | đường3 | đường4 |  | đường2 | đường1
Số lần thí nghiệm |  |  |  | Khối lượng khô trước |  |  |  | Khối lượng sau khi rửa, | [6 empty] | Hàm lượng chung bụi, bùn, sét | [5 empty] | 5 | 0% | 0% | 0% | 0% | 0% | 0.14 | 0%
|  |  |  | khi rửa, g |  |  |  | g | [6 empty] | Thí nghiệm |  |  | Trung bình |  |  | 2.5 | 0% | 20% | 0% | 0% | 0% | 0.14 | 100%
Lần 1 |  |  |  | 1000 |  |  |  | 994.2 | [6 empty] | 0.58 |  |  | 0.56 |  |  | 1.25 | 15% | 45% | 0% | 0% | 0% | 0.315 | 0%
Lần 2 |  |  |  | 1000 |  |  |  | 994.6 | [6 empty] | 0.54 | [5 empty] | 0.63 | 35% | 70% | 0% | 5% | 0% | 0.315 | 100%
10.2 Hàm lượng tạp chất hữu cơ (TCVN 7572-9 : 2006) | [20 empty] | 0.315 | 70% | 90% | 0% | 20% | 5% | 0.63 | 0%
Số lần thí nghiệm |  |  |  |  | So sánh màu sau 24 giờ | [5 empty] | Kết luận | [5 empty] | Ghi chú |  |  |  | 0.14 | 90% | 100% | 0% | 75% | 45% | 0.63 | 100%
Lần 1 |  |  |  | Ngang màu chuẩn | [6 empty] | Ngang màu chuẩn | [9 empty] | <0.14 | [5 empty] | 1.25 | 0%
Lần 2 |  |  |  | Ngang màu chuẩn | [19 empty] | 0% |  |  | 1.25 | 100%
10.3 Hàm lượng Mica (TCVN 7572-20 : 2006) | [23 empty] | 20% |  |  | 5 | 0%
Số lần |  |  |  | Khối lượng |  |  |  | Khối lượng mica | [6 empty] | Hàm lượng mica, %
thí nghiệm |  |  |  | mẫu thử, g |  |  |  | của mẫu thử, g | [6 empty] | Thí nghiệm |  |  | Trung bình
Lần 1 |  |  |  | 100 |  |  |  | 0.44 | [6 empty] | 0.44 |  |  | 0.45 |  | 0.45
Lần 2 |  |  |  | 100 |  |  |  | 0.46 | [6 empty] | 0.46
TL.TRƯỞNG PHÒNG TN On behalf of Head of Testing Laboratory | [14 empty] | GIÁM ĐỐC Director | [8 empty] | 80%
100%
07.07WP09.R0-From07.07-TEW02.R0
Note on X22: Windows xp sp2 Full: không được nhập số liệu vào đây

## KLR
1 | 2 | 3 | 4 | 5 | 6 | 7 | 8 | 9 | 10 | 11 | 12 | 13 | 14 | 15 | 16 | 17 | 18 | 19 | 20
CÔNG TY CỔ PHẦN TƯ VẤN KIỂM ĐỊNH XÂY DỰNG PHÍA NAM
SOUTH CONSTRUCTION INSPECTION CONSULTANT JOINT STOCK COMPANY
|  |  | Trụ sở & PTN: Phòng B01-Tòa nhà eTUNNEL | [14 empty] | Văn phòng đại diện: Phòng G01- Tòa nhà PLUG-IN | Văn phòng đại diện: Phòng G01- Tòa nhà PLUG-IN
|  |  | L11-L12 Miếu Nổi P.3 Bình Thạnh HCM, Việt Nam | [14 empty] | 223 Điện Biên Phủ P.15 BT HCM, Việt Nam | 223 Điện Biên Phủ P.15 BT HCM, Việt Nam
|  |  | ĐT: (84).8.5 170886 – Fax: (84).8. 5170335 | [14 empty] | ĐT: (84).8. 8404415~7 – Fax: (84).8. 8404412 | ĐT: (84).8. 8404415~7 – Fax: (84).8. 8404412
|  |  | E-mail: scic@dmc.vn | [14 empty] | Website: http://www.dangminh.vn | Website: http://www.dangminh.vn
HS Số: | [5 empty] | KẾT QUẢ THÍ NGHIỆM KHỐI LƯỢNG RIÊNG, KHỐI LƯỢNG THỂ TÍCH XỐP, HÀM LƯỢNG SÉT | [10 empty] | LAS-XD-506
Ngày: | [5 empty] | Ban Haønh Laàn 01 Soá Baûn 03 | [10 empty] | Trang 1/1
1. Khách hàng
2. Công trình
3. Địa chỉ
4. Hạng mục
5. Nguồn gốc mẫu
6. Tiêu chuẩn
7. Yêu cầu TN
8. Ngày thử nghiệm
9. Kết quả thử nghiệm
9.1 Khối lượng riêng (TCVN 7572-4 : 2006): | [20 empty] | mắcsàng | đường3 | đường4 |  | đường2 | đường1
Khối lượng |  |  | Khối lượng |  |  | Khối lượng |  |  |  | Khối lượng |  |  |  |  | Khối lượng
mẫu khô, |  |  | bình + nước, |  |  | bình + nước |  |  |  | riêng nước, |  |  |  |  | riêng, g/cm3
M4, g |  |  | M3 'g |  |  | -+ cát, g, M2 |  |  |  | Pn. g/cm3 |  |  |  |  | Thí nghiệm |  |  | Trung bình
44.22 |  |  | 135.75 |  |  | 162.92 |  |  |  | 1 |  |  |  |  | 2.593548 |  |  | 2.592215
44.33 |  |  | 135.9 |  |  | 163.12 |  |  |  | 1 |  |  |  |  | 2.590883
9.2 Khối lượng thể tích khô
Khối lượng |  |  | Khối lượng |  |  | Khối lượng |  |  | Khối lượng |  |  | Khối lượng |  |  | Khối lượng thể tích
mẫu khô, |  |  | bình + nước, |  |  | bình + nước |  |  | mẫu ướt |  |  | riêng nước, |  |  | thể tích khô, g/cm3
M4, g |  |  | M3 'g |  |  | -+ cát, g, M2 |  |  | M1, g |  |  | Pn. g/cm3 |  |  | Thí nghiệm |  |  | Trung bình
44.22 |  |  | 135.75 |  |  | 162.92 |  |  | 44.53 |  |  | 1 |  |  | 2.547235 |  |  | 2.544546
44.33 |  |  | 135.9 |  |  | 163.12 |  |  | 44.66 |  |  | 1 |  |  | 2.541858
9.3 Khối lượng thể tích bảo hòa nước
Khối lượng |  |  | Khối lượng |  |  | Khối lượng |  |  | Khối lượng |  |  | Khối lượng |  |  | Khối lượng
mẫu khô, |  |  | bình + nước, |  |  | bình + nước |  |  | mẫu ướt |  |  | riêng nước, |  |  | bảo hòa nước, g/cm3
M4, g |  |  | M3 'g |  |  | -+ cát, g, M2 |  |  | M1, g |  |  | Pn. g/cm3 |  |  | Thí nghiệm |  |  | Trung bình
44.22 |  |  | 135.75 |  |  | 162.92 |  |  | 44.53 |  |  | 1 |  |  | 2.565092 |  |  | 2.562936
44.33 |  |  | 135.9 |  |  | 163.12 |  |  | 44.66 |  |  | 1 |  |  | 2.56078
9.4 Độ hút nước của cát | [20 empty] | 5 | 0% | 0% | 0% | 0% | 0% | 0.14 | 0%
[6 empty] | Khối lượng |  |  |  | Khối lượng |  |  |  |  | Độ hút nước của cát | [5 empty] | 2.5 | 0% | 20% | #VALUE! | 0% | 0% | 0.14 | 100%
[6 empty] | mẫu khô |  |  |  | mẫu ướt |  |  |  |  | , g/cm3 | [5 empty] | 1.25 | 15% | 45% | 44.53% | 0% | 0% | 0.315 | 0%
[6 empty] | M4,g |  |  |  | M1, g |  |  |  |  | Thí nghiệm |  |  | Trung bình |  |  | 0.63 | 35% | 70% | 44.66% | 5% | 0% | 0.315 | 100%
[6 empty] | 44.22 |  |  |  | 44.53 |  |  |  |  | 0.7010403 |  |  | 0.7227286 |  |  | 0.315 | 70% | 90% | 0% | 20% | 5% | 0.63 | 0%
[6 empty] | 44.33 |  |  |  | 44.66 |  |  |  |  | 0.7444169 | [5 empty] | 0.14 | 90% | 100% | 0% | 75% | 45% | 0.63 | 100%
Thể tích |  |  |  | Khối lượng |  |  |  | Khối lượng |  |  |  |  | Khối lượng | [6 empty] | 2592.512 | <0.14 | [5 empty] | 1.25 | 0%
thùng đong, |  |  |  | thùng đong, |  |  |  | cát + thùng đong, |  |  |  |  | thể tích xốp, g/cm3 |  |  |  |  | Ghi chú |  | 2612.272 |  |  |  | 0% |  |  | 1.25 | 100%
m3 |  |  |  | g |  |  |  | g |  |  |  |  | Thí nghiệm |  |  | Trung bình | [7 empty] | 20% |  |  | 5 | 0%
1976 |  |  |  | 1242 |  |  |  | 3834.512 |  |  |  |  | 1.312 |  |  | 1.317 |  |  |  | 1,435-1,478
1976 |  |  |  | 1242 |  |  |  | 3854.272 |  |  |  |  | 1.322
9.3 Hàm lượng sét (TCVN 7572-8 : 2006)
Khối lượng |  |  |  |  | Khối lượng ống nghiệm chứa 100ml | [7 empty] | Hàm lượng sét
mẫu thí nghiệm, |  |  |  |  | Nước đục, |  |  | Nước trong, |  |  |  |  | Thí nghiệm, |  |  |  | Trung bình,
g |  |  |  |  | g |  |  | g |  |  |  |  | % |  |  |  | %
250 |  |  |  |  | 221.48 |  |  | 221.45 |  |  |  |  | 0.20004 |  |  |  | 0.20004
250 |  |  |  |  | 221.51 |  |  | 221.48 |  |  |  |  | 0.20004
TL.TRƯỞNG PHÒNG TN On behalf of Head of Testing Laboratory | [14 empty] | GIÁM ĐỐC Director | [8 empty] | 80%
100%
07.07WP09.R0-From07.07-TEW02.R0
Note on X21: Windows xp sp2 Full: không được nhập số liệu vào đây