## TONG HOP
CÔNG TY CỔ PHẦN TƯ VẤN KIỂM ĐỊNH XÂY DỰNG PHÍA NAM
SOUTH CONSTRUCTION INSPECTION CONSULTANT JOINT STOCK COMPANY
|  |  | Trụ sở & PTN: Phòng B01-Tòa nhà eTUNNEL | [11 empty] | Văn phòng đại diện: Phòng G01- Tòa nhà PLUG-IN | Văn phòng đại diện: Phòng G01- Tòa nhà PLUG-IN
|  |  | L11-L12 Miếu Nổi P.3 Bình Thạnh HCM, Việt Nam | [11 empty] | 223 Điện Biên Phủ P.15 BT HCM, Việt Nam | 223 Điện Biên Phủ P.15 BT HCM, Việt Nam
|  |  | ĐT: (84).8.5 170886 – Fax: (84).8. 5170336 | [11 empty] | ĐT: (84).8. 8404415~7 – Fax: (84).8. 8404412 | ĐT: (84).8. 8404415~7 – Fax: (84).8. 8404412
|  |  | E-mail: scic@dmc.vn | [11 empty] | Website: http://www.dangminh.vn | Website: http://www.dangminh.vn
HS Số: |  |  |  | PHIẾU KẾT QUẢ THỬ NGHIỆM TEST REPORT | [9 empty] | LAS-XD-506
0731-03
Ngày: |  | 2022-07-31 |  | Ban Haønh Laàn 01 Soá Baûn 04 | [9 empty] | Trang 1/1
1. Tên và ký hiệu mẫu | [5 empty] | : ĐÁ XÂY DỰNG 1x2 (mỏ đá Núi Nhỏ Bình Dương )
2. Công trình | [5 empty] | : VĂN PHÒNG LÀM VIỆC HẢI QUAN, BIÊN PHÒNG CỔNG B VÀ SỮA CHỮA NHÀ BẢO VỆ CỔNG A CẢNG BẾN NGHÉ
Địa chỉ | [5 empty] | : SỐ 9, ĐƯỜNG BẾN NGHÉ, P. TÂN THUẬN ĐÔNG, Q7, TPHCM
3. Số lượng mẫu | [5 empty] | : 01 mẫu (40 kg)
4. Khách hàng | [5 empty] | : CÔNG TY TNHH TƯ VẤN XÂY DỰNG Á ÂU
Địa chỉ | [5 empty] | : SỐ 290/32 NƠ TRANG LONG, P12, Q. BÌNH THẠNH, TP HCM
5. Phương pháp thử nghiệm | [5 empty] | : TCVN 7570:2006; TCVN 7572 : 2006
6. Ngày nhận mẫu | [5 empty] | : 24/07/2022
7. Yêu cầu thử nghiệm: | [5 empty] | : Kiểm tra một số cơ lý đá 1x2
8. Kết quả thử nghiệm:
STT | CHỈ TIÊU THỬ NGHIỆM | [6 empty] | PHƯƠNG PHÁP THỬ |  |  |  |  | KẾT QUẢ THỬ NGHIỆM
1 | Khối lượng thể tích xốp lèn chặt, | [5 empty] | kg/m3 | TCVN 7572-6 : 2006 |  |  |  |  | 1450
2 | Khối lượng thể tích xốp không lèn chặt, | [5 empty] | kg/m3 | TCVN 7572-6 : 2006 |  |  |  |  | 1340
3 | Khối lượng riêng, | [5 empty] | g/cm3 | TCVN 7572-5 : 2006 |  |  |  |  | 2.7
4 | Khối lượng thể tích khô, | [5 empty] | g/cm3 | TCVN 7572-5 : 2006 |  |  |  |  | 2.66
5 | Khối lượng lượng thể tích bảo hòa nước, | [5 empty] | g/cm3 | TCVN 7572-5 : 2006 |  |  |  |  | 2.68
6 | Hàm lượng bụi, bùn, sét bẩn | [5 empty] | % | TCVN 7572-11 : 2006 |  |  |  |  | 0.4
7 | Độ nén dập trong xi lanh | [5 empty] | % | TCVN 7572-12 : 2006 |  |  |  |  | 8.3595
8 | Độ mài mòn trong máy Los Angeles | [5 empty] | % | TCVN 7572-12 : 2006 |  |  |  |  | 16.02131
9 | Thành phần cỡ hạt, | [6 empty] | TCVN 7572-2 : 2006
[9 empty] | Kích thước | Khối lượng |  | Lượng sót |  |  | Khối lượng sót
[9 empty] | mắt sàng, | trên sàng |  | trên từng |  |  | tích lũy trên
[9 empty] | mm | g |  | sàng, % |  |  | sàng, %
[9 empty] | 25 | 0 |  | 0 |  |  | 0
[9 empty] | 20 | 378.2 |  | 7.566724 |  |  | 7.566724
[9 empty] | 10 | 2118 |  | 42.37526 |  |  | 49.94198
[9 empty] | 5 | 2403.4 |  | 48.08531 |  |  | 98.02729
[9 empty] | < 5,0 | 98.6 |  | 1.97271 |  |  | 100
Ký hiệu biểu đồ:
Miền tiêu chuẩn
Đường phân tích cỡ hạt mẫu TN
NGƯỜI THỰC HiỆN Tested by |  |  |  |  | PT.PHÒNG TN Charge of the Laboratory | [5 empty] | PHÓ GIÁM ĐỐC Vice Director
Đào Công Huân |  |  |  |  | Nguyễn Văn Hồng Chi | [5 empty] | Nguyễn Thị Thủy
Kết quả trên chỉ có giá trị đối với mẫu do khách hàng gửi tới. | [14 empty] | 07.07WP09.R0-From07.07-REP27.R0

## TP HAT
CÔNG TY CỔ PHẦN TƯ VẤN KIỂM ĐỊNH XÂY DỰNG PHÍA NAM
SOUTH CONSTRUCTION INSPECTION CONSULTANT JOINT STOCK COMPANY
|  |  | Trụ sở & PTN: Phòng B01-Tòa nhà eTUNNEL | [7 empty] | Văn phòng đại diện: Phòng G01- Tòa nhà PLUG-IN | Văn phòng đại diện: Phòng G01- Tòa nhà PLUG-IN
|  |  | L11-L12 Miếu Nổi P.3 Bình Thạnh HCM, Việt Nam | [7 empty] | 223 Điện Biên Phủ P.15 BT HCM, Việt Nam | 223 Điện Biên Phủ P.15 BT HCM, Việt Nam
|  |  | ĐT: (84).8. 35 123 171 – Fax: (84).8.35 123 181 | [7 empty] | ĐT: (84).8. 8404415~7 – Fax: (84).8. 8404412 | ĐT: (84).8. 8404415~7 – Fax: (84).8. 8404412
|  |  | E-mail: scic@dmc.vn | [7 empty] | Website: http://www.dangminh.vn | Website: http://www.dangminh.vn
HS S/No |  |  |  |  | PHIẾU KẾT QUẢ THỬ NGHIỆM TEST REPORT |  |  |  |  | LAS-XD-506
Ngày/Date |  |  |  |  | Ban Haønh Laàn 01 Soá Baûn 05 |  |  |  |  | Trang 1/1
1. Khách hàng/ Customer | Khách hàng/ Customer | [11 empty] | 1 | Khách hàng/ Customer
2. Địa chỉ/ Address | Địa chỉ/ Address | [11 empty] | 2 | Địa chỉ/ Address
3. Công trình/ Project | Công trình/ Project | [11 empty] | 3 | Công trình/ Project
4. Địa chỉ/ Address | Địa chỉ/ Address | [11 empty] | 4 | Địa chỉ/ Address
5. Hạng mục/ Items | [12 empty] | 5 | Hạng mục/ Items
6. Số lượng mẫu/ Quantity | [12 empty] | 6 | Tên mẫu/ Name of sample
7. Phương pháp thử nghiệm/ Test method |  |  |  |  | 0 | [7 empty] | 7 | Số lượng mẫu/ Quantity
8. Yêu cầu thử nghiệm/ Test requirement | [12 empty] | 8 | ĐV Cung cấp bê tông/ Concrete supply
9. Ngày nhận mẫu/ Receiving date | [12 empty] | 9 | Ngày nhận mẫu/ Receiving date
10. Kết quả thử nghiệm/ Test result | [12 empty] | 10 | Yêu cầu thử nghiệm/ Test requirement
[13 empty] | 11 | Phương pháp thử nghiệm/ Test method
[13 empty] | 12 | Kết quả thử nghiệm/ Test result |  | mắcsàng | đường3 | đường4 |  | đường2 | đường1
STT | Kích thước |  |  | Khối lượng tích lũy |  |  | Phần trăm khối lượng |  | Phần trăm khối lượng | [7 empty] | 0% | 0% | 0% | 0% | 0% | 0.14 | 0%
| mắt sàng, mm |  |  | trên sàng, g |  |  | tích lũy trên sàng, % |  | lọt sàng , % | [6 empty] | 25 | 0% | 0% | 0% | 0% | 0% | 0.14 | 100%
1 | 30 |  |  | 0 |  |  | 0 |  | 100 | [6 empty] | 20 | 0% | 10% | 7.567% | 0% | 0% | 0.315 | 0%
2 | 25 |  |  | 0 |  |  | 0 |  | 100 | [6 empty] | 10 | 40% | 70% | 49.94% | 5% | 0% | 0.315 | 100%
3 | 20 |  |  | 378.2 |  |  | 7.566724 |  | 92.43328 | [6 empty] | 5 | 90% | 100% | 98.03% | 20% | 5% | 0.63 | 0%
4 | 10 |  |  | 2496.2 |  |  | 49.94198 |  | 50.05802 | [6 empty] | 5 | 90% | 100% | 100% | 75% | 45% | 0.63 | 100%
5 | 5 |  |  | 4899.6 |  |  | 98.02729 |  | 1.97271 | [6 empty] | <5.0 | [5 empty] | 1.25 | 0%
6 | < 5.0 |  |  | 4998.2 |  |  | 100 |  | 0 | [9 empty] | 0% |  |  | 1.25 | 100%
7 |  |  |  | 4998.2 | [14 empty] | 20% |  |  | 5 | 0%
[8 empty] | 0 | [5 empty] | 0 | 0
[8 empty] | 378.2 | [5 empty] | 7.566724 | 7.566724
[8 empty] | 2118 | [5 empty] | 42.37526 | 49.94198
[8 empty] | 2403.4 | [5 empty] | 48.08531 | 98.02729
[8 empty] | 98.6 | [5 empty] | 1.97271 | 100
[8 empty] | 0 | [5 empty] | 0 | 100
4998.2
Ký hiệu trên biểu đồ :
|  | Miền tiêu chuẩn |  |  |  | : |  | Miền 1 : |  | Nhóm hạt to và vừa | [8 empty] | 40% |  |  | 5 | 100%
|  | Đường phân tích cỡ hạt mẫu TN |  |  |  | : |  | Miền 2 : |  | Nhóm hạt nhỏ
[8 empty] | Miền 3 : |  | Nhóm hạt rất nhỏ | [8 empty] | 60%
|  | Mô đun độ lớn của cát |  |  |  | :
TL.TRƯỞNG PHÒNG TN On behalf of Head of Testing Laboratory | [7 empty] | GIÁM ĐỐC Director | [10 empty] | 80%
100%
07.07WP09.R0-From07.07-TEW02.R0
Note on X21: Windows xp sp2 Full: không được nhập số liệu vào đây

## Bui, bun, set
CÔNG TY CỔ PHẦN TƯ VẤN KIỂM ĐỊNH XÂY DỰNG PHÍA NAM
SOUTH CONSTRUCTION INSPECTION CONSULTANT JOINT STOCK COMPANY
| Trụ sở & PTN: Phòng B01-Tòa nhà eTUNNEL |  |  |  | Văn phòng đại diện: Phòng G01- Tòa nhà PLUG-IN |  | Văn phòng đại diện: Phòng G01- Tòa nhà PLUG-IN
| L11-L12 Miếu Nổi P.3 Bình Thạnh HCM, Việt Nam |  |  |  | 223 Điện Biên Phủ P.15 BT HCM, Việt Nam |  | 223 Điện Biên Phủ P.15 BT HCM, Việt Nam
| ĐT: (84).8.5 170886 – Fax: (84).8. 5170335 |  |  |  | ĐT: (84).8. 8404415~7 – Fax: (84).8. 8404412 |  | ĐT: (84).8. 8404415~7 – Fax: (84).8. 8404412
| E-mail: scic@dmc.vn |  |  |  | Website: http://www.dangminh.vn |  | Website: http://www.dangminh.vn
BAÙO CAÙO THÖÛ NGHIEÄM ÑAÙ | [7 empty] | 100%
1.Teân vaø kyù hieäu maãu |  | 2. Soá löôïng | 3. Ngaøy giao | 4. Ngaøy xong
|  | 5.Thöïc hieän | 6. Kieåm tra | 7. PT. Ñôn vò
8. Phöông phaùp thöû nghieäm : |  | 9. Caùc löu yù khaùc
KEÁT QUAÛ THÖÛ NGHIEÄM
Teân chæ tieâu |  | Phương pháp thử | Keát quaû thöû nghieäm
Trung Bình
1. Khoái löôïng theå tích xoáp |  | TCVN 7572-6
Ø Leøn chaët, kg/m3 |  |  | 1450 | 1450 | 1450
· m, g |  |  | 10130 | 10166
· V, dm3 |  |  | 7 | 7
Ø Khoâng leøn chaët, kg/m3 |  |  | 1340 | 1340 | 1340
· m, g |  |  | 9366 | 9382
· V, dm3 |  |  | 7 | 7
2. Khoái löôïng rieâng, g/cm3 |  | TCVN 7572-4 | 2.702805 | 2.700798 | 2.7
· m1, (KL maãu ở trạng thái SSD) g |  |  | 3006.6 | 3012.2
· m3, (KLMaãu baûo hoøa nöôùc caân trong nöôùc) g |  |  | 1894.2 | 1896.9
3. Tỷ khối ở trạng thái khô, g/cm3 |  | TCVN 7572-4 | 2.665426 | 2.662601 | 2.66
· m1, (KL maãu ở trạng thái SSD) g |  |  | 3006.6 | 3012.2
· m2, (KL maãu baûo hoøa nöôùc caân ngoaøi khoâng khí, g |  |  | 3022.2 | 3028.2
· m3, (KLMaãu baûo hoøa nöôùc caân trong nöôùc) g |  |  | 1894.2 | 1896.9
4. Tỷ khối ở trạng thái bão hoà nước, g/cm3 |  | TCVN 7572-4 | 2.679255 | 2.676744 | 2.68
· m2, (KL maãu baûo hoøa nöôùc caân ngoaøi khoâng khí, g |  |  | 3022.2 | 3028.2
· m3, (KLMaãu baûo hoøa nöôùc caân trong nöôùc) g |  |  | 1894.2 | 1896.9
5. Ñoä huùt nöôùc, % |  | TCVN 7572-4 | 0.5188585 | 0.5311732 | 0.5
· B , KL mẫu ở tt SSD, g |  |  | 3006.6 | 3012.2
· A, KL mẫu khô, g |  |  | 3022.2 | 3028.2
6. Ñoä rổng, % |  | TCVN 7572-6
7. Hàm lượng bụi bùn sét , % |  | TCVN 7572-7 | 0.4 | 0.4 | 0.4
· m1, g |  |  | 5022 | 5028
· m2, g |  |  | 5000 | 5010
8. Haøm löôïng seùt mềm yếu, % |  | TCVN 7572-8
· m1, g
· m2, g
9. Haøm löôïng mica, % |  | TCVN 7572-20
· m1, g
· m2, g
Teân chæ tieâu |  | Phương pháp thử | Keát quaû thöû nghieäm
9. Thaønh phaàn côõ haït, mm | Lượng lọt sàng, % | TCVN 7572-2 | Khoái löôïng treân saøng, g | Löôïng soùt treân saøng, % | Löôïng soùt tích luõy treân saøng, %
100 |  |  | 0 | 0
70 |  |  | 0 | 0
40 |  |  | 0 | 0 | 0
30 |  |  | 0 | 0 | 0
20 |  |  | 378.2 | 7.566724 | 7.566724 | 4998.2
10 |  |  | 2118 | 42.37526 | 49.94198
5 |  |  | 2403.4 | 48.08531 | 98.02729
Nhoû hôn 5,0 |  |  | 98.6 | 1.97271 | 100
10. Haøm löôïng haït thoi deït, % TCVN 7572-12 |  | Hạt từ 5 - 10 | Hạt từ 10 - 20 | Hạt từ 20 - 40 | TB
|  | 5 | 15 | 16 | 0.00997123
Hàm lượng của cỡ hạt |  | 48.08531 | 42.37526 | 7.566724
· khoái löôïng haït thoi deït, g |  | 12 | 147 | 816
· khoái löôïng kieåm tra, g |  | 253.4 | 1000 | 5015
13. Độ nén dập ở trạng thái khô, % ( TCVN 7572-11) |  | Hạt từ 5 - 10 | Hạt từ 10 - 20 | Hạt từ 20 - 40 | TB
|  | 8 | 9 | 10 | 0.2455464
Hàm lượng của cỡ hạt |  | 3012.2 | 42.37526 | 7.566724
· m1, KL mẫu ban đầu, g |  | 3000 | 3000 | 3000
· m2, KL mẫu còn lại, g |  | 2765 | 2719 | 2706
13. Độ nén dập ở trạng thái bão hoà nước, % ( TCVN 7572-11) |  | Hạt từ 5 - 10 | Hạt từ 10 - 20 | Hạt từ 20 - 40 | TB
|  | 11 | 9 | 7 | 8.3595
Hàm lượng của cỡ hạt |  | 3012.2 | 42.37526 | 7.566724
· m1, KL mẫu ban đầu , g |  | 3002 | 3054 | 3019 | 2866.2
· m2, KL mẫu còn lại, g |  | 2686 | 2791 | 2793 | 2626.6
14. Heä soá meàm hoùa |  | TCVN 7572-11
15. Độ maøi moøn trong maùy Los Angeles.% |  | TCVN 7572-12:06 | 16.16707 | 15.87555 | 16.02131
- Khoái löông thöû ban ñaàu , M |  |  | 5004 | 5014
- Khoái löông sau khi thöû saøng qua saøng 0.17mm , M1 |  | M-M1 X100 M | 4195 | 4218
07.07WP09.R0-From07.07-TEW02.R0