## CAU KIEN BT
1 | 2 |  | 3 | 4 |  |  |  |  | 5 | 6 |  | 7 | 8 | 9 | 10
COÂNG TY COÅ PHAÀN TÖ VAÁN KIEÅM ÑÒNH XAÂY DÖÏNG PHÍA NAM
SOUTH CONSTRUCTION INSPECTION CONSULTANT JOINT STOCK COMPANY
|  |  | Truï sôû & PTN : phoøng B01-Toøa nhaø eTUNNEL | [11 empty] | Vaên phoøng ñaïi dieän: Phoøng G01- Toøa nhaø PLUG-IN
|  |  | L11-L12 Mieáu Noåi P.3 Bình Thaïnh HCM, Vieät Nam | [11 empty] | 223 Ñieän Bieân Phuû P.15 Bình Thaïnh HCM, Vieät Nam
|  |  | ÑT : (84).8.5 170886 – Fax: (84).8. 5170335 | [11 empty] | ÑT : (84).8. 8404415 – Fax: (84).8. 8404412
|  |  | E-mail: scic@dmc.vn | [11 empty] | website: http://www.dangminh.vn
Số/ Ref.No: |  |  |  |  | PHIEÁU KEÁT QUAÛ THÖÛ NGHIEÄM TEST REPORT | [5 empty] | LAS-XD 506
0213-108
Ngaøy/Date: |  | 13/02/2023 |  |  | Ban haønh laàn 1, soá baûn 03. | [5 empty] | Trang 1/2
1 | Ñôn vò yeâu caàu |  |  |  |  | : | COÂNG TY TNHH XAÂY LAÉP 19/5.
2 | Ñòa chæ |  |  |  |  | : | SOÁ 812-LEÂ HOÀNG PHONG-P. PHÖÔÙC LONG- TP. NHA TRANG-T. KHAÙNH HOØA.
3 | Chuû Ñaàu Tö |  |  |  |  | : | COÂNG TY ÑIEÄN LÖÏC TAÂY NINH.
4 | Nhaø Thaàu Cung caáp |  |  |  |  | : | COÂNG TY COÅ PHAÀN BEÂ TOÂNG LY TAÂM THUÛ ÑÖÙC 1.
5 | Coâng trình |  |  |  |  | : | GOÙI THAÀU XAÂY LAÉP COÂNG TRÌNH: XDM ÑÖÔØNG DAÂY TRUNG HAÏ AÙP, TBA ÑEÅ CHOÁNG QUAÙ TAÛI VAØ GIAÛM TOÅN THAÁT ÑIEÄN NAÊNG KHU VÖÏC THÒ XAÕ TRAÛNG BAØNG 2023.
6 | Teân maãu |  |  |  |  | : | ÑAØ CAÛN BTCT 1200X200.
7 | Kyù hieäu maãu |  |  |  |  | : | ÑC 1200X200-SX 01/2023.
8 | Soá löôïng maãu |  |  |  |  | : | 03 caáu kieän.
9 | Ngaøy thöû |  |  |  |  | : | TÖØ 08/02/2023.
10 | Tieâu chuaån thöû nghieäm |  |  |  |  | : | Tham khaûo/ Refer to TCVN 9334:2012;TCXDVN 239:2006.
11 | Ñieàu kieän thöû nghieäm
- Soá löôïng vaø loaïi maãu thöû theo chæ ñònh cuûa khaùch haøng vaø caùc beân lieân quan.
- Buùa thöû beâ toâng, thang ño (10 – 70) MPa, loaïi N;
- Ñaø caûn ñöôïc saûn xuaát theo baûn veõ cuûa COÂNG TY COÅ PHAÀN BTLT THUÛ ÑÖÙC 1 (TDC1) .
- Treân moãi caáu kieän ñöôïc thöû nghieäm taïi 3 vuøng khaùc nhau.Treân moãi vuøng thöû nghieäm coù dieän tích khoaûng (200x300) mm,ñöôïc maøi nhaün,thöû 10 ñieåm baèng buùa thöû.
Ngöôøi thöïc hieän | [6 empty] | Phoøng TN | P.Giaùm Ñoác
Tested by | [6 empty] | Chief of Laboratory | Vice Director
Nguyeãn Huy Tröôøng | [6 empty] | Nguyễn Văn Hồng Chi | Nguyeãn Thò Thuûy
1. Caùc KQTN ghi trong phieáu naøy chæ coù giaù trò ñoái vôùi maãu do khaùch haøng chæ ñònh | [7 empty] | 07.07WP09.R0-From07.07-REP38.R0
Số/ Ref.No: |  |  |  |  | PHIEÁU KEÁT QUAÛ THÖÛ NGHIEÄM TEST REPORT | [5 empty] | LAS-XD 506
0213-108
Ngaøy/Date: |  | 13/02/2023 |  |  | Ban haønh laàn 1, soá baûn 03. | [5 empty] | Trang 2/2
12 | Keát quaû/ Test result :
| Teân caáu kieän |  |  | Tình traïng beà maët beâ toâng |  |  |  |  | Kích thöôùc, mm
[9 empty] | Daøi |  |  | Roäng |  | Cao
| ÑC1200X200-CK01 |  |  | Khoâ,Khoâng nöùt,Khoâng roã. |  |  |  |  | 1201 |  |  | 202 |  | 202/105
| ÑC1200X200-CK02 |  |  | Khoâ,Khoâng nöùt,Khoâng roã. |  |  |  |  | 1202 |  |  | 200 |  | 201/103
| ÑC1200X200-CK03 |  |  | Khoâ,Khoâng nöùt,Khoâng roã. |  |  |  |  | 1203 |  |  | 203 |  | 203/104
Nhaän xeùt keát quaû Thöû Nghieäm:NGOAÏI QUAN;KÍCH THÖÔÙC ; Phuø hôïp vaø Ñaït yeâu caàu Thieát Keá.
1. Caùc KQTN ghi trong phieáu naøy chæ coù giaù trò ñoái vôùi maãu do khaùch haøng chæ ñònh | [7 empty] | 07.07WP09.R0-From07.07-REP38.R0