## TONG HOP
CÔNG TY CỔ PHẦN TƯ VẤN KIỂM ĐỊNH XÂY DỰNG PHÍA NAM
SOUTH CONSTRUCTION INSPECTION CONSULTANT JOINT STOCK COMPANY
|  | Trụ sở & PTN: Phòng B01-Tòa nhà eTUNNEL | [9 empty] | Văn phòng đại diện: Phòng G01- Tòa nhà PLUG-IN
|  | L11-L12 Miếu Nổi P.3 Bình Thạnh HCM, Việt Nam | [9 empty] | 223 Điện Biên Phủ P.15 BT HCM, Việt Nam
|  | ĐT: (84).8.5 170886 – Fax: (84).8. 5170335 | [9 empty] | ĐT: (84).8. 8404415~7 – Fax: (84).8. 8404412
|  | E-mail: scic@dmc.vn | [9 empty] | Website: http://www.dangminh.vn
HS Số: |  |  |  | KẾT QUẢ THỬ NGHIỆM TEST REPORT | [6 empty] | LAS-XD-506
1210-02
Ngày: |  | 10/12/2022 |  | Ban Hành Lần 01 Số Bản 03 | [6 empty] | Trang 1/2
1 | Đơn vị yêu cầu /Customer Request |  |  |  | COÂNG TY COÅ PHAÀN CÔ KHÍ KIEÂN GIANG (KIMEC).
2 | Địa chỉ /Address |  |  |  | 181-CMT8-PHÖÔØNG VÓNH LÔÏI-TP.RAÏCH GIAÙ-TÆNH KIEÂN GIANG.
3 | Chủ đầu tư /Investor
4 | Đơn vị thi công /Contractor
5 | Công trình /Project |  |  |  | KHU ÑOÂ THÒ CAO CAÁP ÑAÏI THAØNH.
PHÖÔØNG AN THÔÙI,THAØNH PHOÁ PHUÙ QUOÁC,TÆNH KIEÂN GIANG.
6 | Hạng mục /Items |  |  |  | ÑAÙ DUØNG CHO SAÛN XUAÁT COÏC BEÂ TOÂNG LY TAÂM DÖÏ ÖÙNG LÖÏC
7 | Tên và ký hiệu mẫu/ Name of Sample |  |  |  | : CỐT LiỆU LỚN (ĐÁ 0,5x2)
8 | Số lượng mẫu /Quantity |  |  |  | : 01 mẫu (30 kg)
9 | Ngày nhận mẫu /Received date |  |  |  | Ngaøy 06/12/2022
10 | Yêu cầu thí nghiệm /Test requirement |  |  |  | : Kiểm tra tính chất cơ lý của đá 1x2 | [9 empty] | 1837.58
11 | Phương pháp thử nghiệm /Test methods |  |  |  | : TCVN 7572 : 2006
12 | Kết quả thử nghiệm /Test result | [13 empty] | 1970.81
STT | CHỈ TIÊU THỬ NGHIỆM | [5 empty] | PHƯƠNG PHÁP THỬ |  |  | KẾT QUẢ THỬ NGHIỆM |  |  |  | 956
1 | Khối lượng thể tích xốp lèn chặt, |  |  |  |  | kg/m3 | TCVN 7572-6 : 2006 |  |  | 1555.571
2 | Khối lượng thể tích xốp không lèn chặt, |  |  |  |  | kg/m3 | TCVN 7572-6 : 2006 |  |  | 1400
3 | Khối lượng riêng, |  |  |  |  | g/cm3 | TCVN 7572-5 : 2006 |  |  | 2.7
4 | Khối lượng thể tích ở trạng thái khô, |  |  |  |  | g/cm3 | TCVN 7572-5 : 2006 |  |  | 2.68
5 | Khối lượng thể tích ở trạng thái bão hòa nước khô bề mặt, |  |  |  |  | g/cm3 | TCVN 7572-5 : 2006 |  |  | 2.69 |  |  |  | 13.7 | 1.755
6 | Độ hút nước, |  |  |  |  | % | TCVN 7572-5 : 2006 |  |  | 0.3 |  |  |  | 13.7 | 1.911
7 | Độ ẩm, |  |  |  |  | % | TCVN 7572-7 : 2006 |  |  | 0.3
8 | Hàm lượng bụi, bùn, |  |  |  |  | % | TCVN 7572-8 : 2006 |  |  | 0.2
9 | Cường độ nén dập trong xi lanh |  |  |  |  | % | TCVN 7572-11 : 2006 |  |  | 8
10 | Độ mài mòn trong máy Los Angeles |  |  |  |  | % | TCVN 7572-12 : 2006 |  |  | 16.85386
11 | Hàm lượng thoi dẹt, |  |  |  |  | % | TCVN 7572-13 : 2006 |  |  | 13.84049
12 | Thành phần cỡ hạt, | [5 empty] | TCVN 7572-2 : 2006 |  |  | Xem biểu đồ
NGƯỜI THỰC HIỆN |  |  |  | TRƯỞNG PHÒNG THÍ NGHIỆM |  |  |  |  | PHÓ GIÁM ĐỐC
Tested by |  |  | Chief Laboratory | [5 empty] | Vice Director
Nguyễn Huy Tiến |  |  |  | Nguyễn Văn Hồng Chi |  |  |  |  | Nguyễn Thị Thủy
Kết quả trên chỉ có giá trị đối với mẫu khách hàng. | [11 empty] | 07.07WP09.R0-From07.07-REP18.R0
HS Số: |  |  |  | KẾT QUẢ THỬ NGHIỆM TEST REPORT | [6 empty] | LAS-XD-506
1210-02
Ngày: |  | 10/12/2022 |  | Ban Hành Lần 01 Số Bản 03 | [6 empty] | Trang 2/2
12 | Kết quả thử nghiệm /Test result
[8 empty] | Kích thöôùc maét saøng | Khoái löôïng treân saøng | Lượng soùt treân saøng |  | Lượng soùt tích luõy treân saøng
[8 empty] | mm | g | % |  | %
[8 empty] | 30 | 0 | 0 |  | 0
[8 empty] | 20 | 386 | 7.72 |  | 7.72
[8 empty] | 10 | 2990 | 59.8 |  | 67.52
[8 empty] | 5 | 1414 | 28.28 |  | 95.8 | 5 | 0
[8 empty] | < 5,0 | 210 | 4.2 |  | 100 | 5 | 100
[13 empty] | 20 | 0
[13 empty] | 20 | 100
[13 empty] | 30 | 0
[13 empty] | 30 | 100
Kết quả trên chỉ có giá trị đối với mẫu khách hàng. | [11 empty] | 07.07WP09.R0-From07.07-REP18.R0

## So lieu
BAÙO CAÙO THÖÛ NGHIEÄM ÑAÙ
1.Teân vaø kyù hieäu maãu |  | 2. Soá löôïng | 3. Ngaøy giao | 4. Ngaøy xong
|  | 5.Thöïc hieän | 6. Kieåm tra | 7. PT. Ñôn vò
8. Phöông phaùp thöû nghieäm : |  | 9. Caùc löu yù khaùc
KEÁT QUAÛ THÖÛ NGHIEÄM
Teân chæ tieâu |  | Phương pháp thử | Keát quaû thöû nghieäm
Trung Bình
1. Khoái löôïng theå tích xoáp |  | TCVN 7572-6
Ø Leøn chaët, kg/m3 |  |  | 1557.143 | 1554 | 1555.571
· m, g |  |  | 10900 | 10878
· V, dm3 |  |  | 7 | 7
Ø Khoâng leøn chaët, kg/m3 |  |  | 1400 | 1400 | 1400
· m, g |  |  | 9820 | 9780
· V, dm3 |  |  | 7 | 7
2. Khoái löôïng rieâng, g/cm3 |  | TCVN 7572-4 | 2.710719 | 2.689534 | 2.7
· m1, (KL maãu ở trạng thái SSD) g |  |  | 3020.5 | 3036
· m3, (KLMaãu baûo hoøa nöôùc caân trong nöôùc) g |  |  | 1906.22 | 1907.18
3. Tỷ khối ở trạng thái khô, g/cm3 |  | TCVN 7572-4 | 2.673529 | 2.679564 | 2.68
· m1, (KL maãu ở trạng thái SSD) g |  |  | 3020.5 | 3036
· m2, (KL maãu baûo hoøa nöôùc caân ngoaøi khoâng khí, g |  |  | 3036 | 3040.2
· m3, (KLMaãu baûo hoøa nöôùc caân trong nöôùc) g |  |  | 1906.22 | 1907.18
4. Tỷ khối ở trạng thái bão hoà nước, g/cm3 |  | TCVN 7572-4 | 2.687249 | 2.683271 | 2.69
· m2, (KL maãu baûo hoøa nöôùc caân ngoaøi khoâng khí, g |  |  | 3036 | 3040.2
· m3, (KLMaãu baûo hoøa nöôùc caân trong nöôùc) g |  |  | 1906.22 | 1907.18
5. Ñoä huùt nöôùc, % |  | TCVN 7572-4 | 0.5131601 | 0.1383399 | 0.3
· B , KL mẫu ở tt SSD, g |  |  | 3020.5 | 3036
· A, KL mẫu khô, g |  |  | 3036 | 3040.2
6. Ñoä rổng, % |  | TCVN 7572-6
7. Hàm lượng bụi bùn sét , % |  | TCVN 7572-7 | 0.2 | 0.2 | 0.2
· m1, g |  |  | 5010 | 5014
· m2, g |  |  | 5001 | 5003
8. Haøm löôïng seùt mềm yếu, % |  | TCVN 7572-8
· m1, g
· m2, g
9. Haøm löôïng mica, % |  | TCVN 7572-20
· m1, g
· m2, g
Trang 1/2
Teân chæ tieâu |  | Phương pháp thử | Keát quaû thöû nghieäm
9. Thaønh phaàn côõ haït, mm | Lượng lọt sàng, % | TCVN 7572-2 | Khoái löôïng treân saøng, g | Löôïng soùt treân saøng, % | Löôïng soùt tích luõy treân saøng, %
100 |  |  | 0 | 0
70 |  |  | 0 | 0
40 |  |  | 0 | 0 | 0
30 |  |  | 0 | 0 | 0
20 |  |  | 386 | 7.72 | 7.72
10 |  |  | 2990 | 59.8 | 67.52
5 |  | 5000 | 1414 | 28.28 | 95.8 |  | 187
Nhoû hôn 5,0 |  |  | 210 | 4.2 | 100
|  |  | 5000 | 100
10. Haøm löôïng haït thoi deït, % TCVN 7572-12 |  | Hạt từ 5 - 10 | Hạt từ 10 - 20 | Hạt từ 20 - 40 | TB
|  | 4.521477 | 17 | 20 | 13.84049 |  |  | 5 | 0
Hàm lượng của cỡ hạt |  | 28.28 | 59.8 | 7.72 |  |  |  | 5 | 100
· khoái löôïng haït thoi deït, g |  | 12 | 167 | 1026 |  |  |  | 20 | 0
· khoái löôïng kieåm tra, g |  | 253.4 | 1000 | 5015 |  |  |  | 20 | 100
13. Độ nén dập ở trạng thái khô, % ( TCVN 7572-11) |  | Hạt từ 5 - 10 | Hạt từ 10 - 20 | Hạt từ 20 - 40 | TB |  |  | 30 | 0
|  | 9 | 8 | 7 | 8 |  |  | 30 | 100
Hàm lượng của cỡ hạt |  | 59.8 | 59.8 | 7.72
· m1, KL mẫu ban đầu, g |  | 3000 | 3000 | 3000
· m2, KL mẫu còn lại, g |  | 2735 | 2770 | 2796
13. Độ nén dập ở trạng thái bão hoà nước, % ( TCVN 7572-11) |  | Hạt từ 5 - 10 | Hạt từ 10 - 20 | Hạt từ 20 - 40 | TB
|  | 8 | 8 | 8 | 8 | 9
Hàm lượng của cỡ hạt |  | 59.8 | 59.8 | 7.72
· m1, KL mẫu ban đầu , g |  | 3002 | 3044 | 3002
· m2, KL mẫu còn lại, g |  | 2756 | 2791 | 2760
14. Heä soá meàm hoùa |  | TCVN 7572-11
15. Độ maøi moøn trong maùy Los Angeles.% |  | TCVN 7572-12:06 | 16.888 | 16.81972 | 16.85386
- Khoái löông thöû ban ñaàu , M |  |  | 5000 | 5009
- Khoái löông sau khi thöû saøng qua saøng 0.17mm , M1 |  | M-M1 X100 M | 4155.6 | 4166.5