## M80
CÔNG TY CỔ PHẦN TƯ VẤN KIỂM ĐỊNH XÂY DỰNG PHÍA NAM
SOUTH CONSTRUCTION INSPECTION CONSULTANT JOINT STOCK COMPANY
|  |  | Trụ sở & PTN: Phòng B01-Tòa nhà eTUNNEL | [8 empty] | Văn phòng đại diện: Phòng G01- Tòa nhà PLUG-IN
|  |  | L11-L12 Miếu Nổi P.3 Bình Thạnh HCM, Việt Nam | [8 empty] | 223 Điện Biên Phủ P.15 BT HCM, Việt Nam
|  |  | ĐT: (84).8. 35 123 171 – Fax: (84).8.35 123 181 | [8 empty] | ĐT: (84).8. 8404415~7 – Fax: (84).8. 8404412
|  |  | E-mail: scic@dmc.vn | [8 empty] | Website: http://www.dangminh.vn
HS Số: |  |  |  | KẾT QUẢ THỬ NGHIỆM TEST REPORT | [6 empty] | LAS-XD-506
0110-106
Ngày: |  | 10/01/2023 |  | Ban Haønh Laàn 01 Soá Baûn 03. | [6 empty] | Trang 1/2
1 | Đơn vị yêu cầu |  |  | COÂNG TY COÅ PHAÀN CÔ KHÍ KIEÂN GIANG (KIMEC).
2 | Địa chỉ /Address |  |  | 181-CMT8-PHÖÔØNG VÓNH LÔÏI-TP.RAÏCH GIAÙ-TÆNH KIEÂN GIANG.
3 | Chủ đầu tư /Investor
4 | Đơn vị thi công/Contractor
5 | Công trình /Project |  |  | KHU ÑOÂ THÒ CAO CAÁP ÑAÏI THAØNH.
PHÖÔØNG AN THÔÙI,THAØNH PHOÁ PHUÙ QUOÁC,TÆNH KIEÂN GIANG.
6 | Hạng mục /Items |  |  | THIẾT KẾ CẤP PHỐI BÊ TÔNG MÁC M80 (80 MPa) MẪU TRỤ (Ø15 x 30)CM
7 | Số lượng mẫu /Quantity |  |  | 03 tổ mẫu.
8 | Ngày đúc mẫu |  |  | Ngày 12-12-2022.
9 | Yêu cầu TN |  |  | THIẾT KẾ CẤP PHỐI BÊ TÔNG MÁC M80 (80 MPa) MẪU TRỤ (Ø15 x 30)CM
10 | Tiêu chuẩn /Test method |  |  | TCVN 3105 : 1993 - TCVN 3106 :1993 - ASTM C39 - 01
- Vật liệu dùng cho thiết kế bê tông do khách hàng cung cấp.
- Cốt liệu nhỏ (Cát)
- Cốt liệu lớn (Đá 0,5 x 2)
- Xi măng PCB 40 - INSEE QUICK CAST
- Phụ gia Sika Viscocrete 8168
- Nước sạch
- Độ sụt thiết kế yêu cầu: (3 ± 1) cm
11 Thành phần vật liệu cho 1 m3 hỗn hợp bê tông và các đặc tính kỹ thuật:
Ký hiệu Mác BT |  |  | Xi măng PCB 40 (kg) |  | Đá 0,5x2 (kg) |  | Cát (kg) |  | Nước (lít) |  | Phụ gia (kg)
M800-CỌC PHC |  |  | 490 |  | 1240 |  | 736 |  | 78 |  | 3.92
Lưu ý: Lượng nước điều chỉnh tùy theo độ ẩm của cát, đá …v..v.
NGƯỜI THỰC HIỆN Tested By |  |  |  | Trưởng Phòng TN Chief of the Laboratory |  |  |  |  | P.GIÁM ĐỐC Vice Director
Nguyễn Huy Tiến |  |  |  | Nguyeãn Văn Hoàng Chi |  |  |  |  | Nguyeãn Thị Thủy
Các kết quả ghi trong phiếu này chỉ có giá trị đối với mẫu do khách hàng gửi đến. | [11 empty] | 07.07WP09.R0-From07.07-REP21.R0
HS Số: |  |  |  | KẾT QUẢ THỬ NGHIỆM TEST REPORT | [6 empty] | LAS-XD-506
0110-106
Ngày: |  | 10/01/2023 |  | Ban Haønh Laàn 01 Soá Baûn 03. | [6 empty] | Trang 2/2
12 |  | Kết quả thử nghiệm/ Test result
Tên chỉ tiêu | [8 empty] | Kết quả thử nghiệm
12.1 |  | Độ sụt của hỗn hợp bê tông (cm) | [6 empty] | 2.5
12.2 |  | Khối lượng thể tích của hỗn hợp bê tông (kg/m3) | [6 empty] | 2547.92
12.3 |  | Cường độ nén mẫu
STT |  | Ký hiệu mẫu | Ngày đúc mẫu |  | Ngày thử nghiệm | Ngày tuổi |  | Kích thước mẫu (cm) | Tải trọng phá hủy (KN) | Cường độ nén (Mpa) |  | Cường độ nén TB (Mpa)
1 |  | M1 | 2022-12-12 |  | 19/12/2022 | 7 |  | Ø15x30 | 1360.4 | 77.02194 |  | 75.71031
2 |  | M2 | [6 empty] | 1310.5 | 74.19674
3 |  | M3 | [6 empty] | 1340.8 | 75.91224
4 |  | M4 | 2022-12-12 |  | 26/12/2022 | 14 |  | Ø15x30 | 1470.5 | 83.25548 |  | 82.9724
5 |  | M5 | [6 empty] | 1460.7 | 82.70064
6 |  | M6 | [6 empty] | 1465.3 | 82.96108
7 |  | M7 | 2022-12-12 |  | 09/01/2023 | 28 |  | Ø15x30 | 1502.6 | 85.07289 |  | 85.43713
8 |  | M8 | [6 empty] | 1515.3 | 85.79193
9 |  | M9 | [6 empty] | 1509.2 | 85.44657
Các kết quả ghi trong phiếu này chỉ có giá trị đối với mẫu do khách hàng gửi đến. | [11 empty] | 07.07WP09.R0-From07.07-REP21.R0

## CP15-DS18
| BÁO CÁO THỬ NGHIỆM CẤP PHỐI BÊ TÔNG | [7 empty] | Số: | 765XD4/1
[9 empty] | Trang: | 01/01
1. Tên mẫu | 2. Số lượng 6 VIÊN |  | 9. Kích thước mẫu |  |  | 10. Chỉ tiêu yêu cầu: |  |  | 11. Mác thiết kế
M30-ĐS 18
3. Ngày giao | 4. Ngày yêu cầu
5. Ngày xong | 6. Thực hiện
7. Kiểm tra | 8. Trưởng phòng |  | 11. Lưu ý
1. Tính toán thành phần cấp phối |  |  | Mbt thiết kế |  | 15 | Hệ số an toàn |  | 1.15 | Mbt tính toán |  | 17.25
1.1 Thông tin về vật liệu |  |  | K/l riêng, g/cm3 |  | K/l thể tích xốp, g/cm3 | K/l thể tích khô, g/cm3
Xi măng | Mác | 42 | 3.1
Đá | Dmax | 20 | 2.72 |  | 1590 | 2.67 | Độ rỗng của đá |  | 0.4044944
Cát | Độ ẩm | 3% | 2.61 |  |  |  | Mođun | 2.2 | 2
Nước |  |  | 1 |  |  |  | Độ hút nước |  | Cát | 1.1%
Phụ Gia 1 |  | 0% | 1 | [5 empty] | Đá | 0.5%
Phụ Gia 2 |  | 0% | 1
Độ sụt yêu cầu, cm |  | 8 |  |  | Tỉ lệ ximăng/nước |  | 1.140714 | Hệ số cốt liệu S/A |  | 0.41 |  | 0.8766437
Tuổi yêu cầu thử nghiệm | [7 empty] | Số lượng viên |  | 6
1.2 Tính toán | [11 empty] | N | 200 |  | 304.5806
Thể tích hồ xi măng |  | 275 | Hệ số dư vữa |  | 1.32 | [6 empty] | RN | 30
|  | Tính theo độ rỗng của đá (P1) | Khô | Ẩm | 1 mẻ = | 0.03 | Tính theo hệ số cốt liệu (P2) | Khô | Ẩm | 1 mẻ = | 0.03 | RX | 42
Xi măng | kg |  | 222.4 | 222.4 |  | 6.672 |  | 223 | 223 |  | 6.69 | A | 0.5
Đá | kg |  | 1408 | 1408 |  | 42.24 |  | 1175 | 1175 |  | 35.25 | N/X | 1.781429
Cát | kg |  | 563 | 573.697 |  | 17.21091 |  | 785 | 799.915 |  | 23.99745 | X | 356.2857
Nước | L |  | 194.9768 | 177.2398 |  | 5.317194 |  | 194.9768 | 174.1868 |  | 5.225604 | VH | 314.9309
Phụ Gia 1 | mL |  | 0 | 0 |  | 0 |  | 0 | 0 |  | 0 | KD | 1.32
Phụ Gia 2 | kg |  | 0 | 0 |  | 0 |  | 0 | 0 |  | 0 | Đ | 1405.587
Khối lượng thể tích tính toán |  |  | 2388.3768 | kg/m3 |  |  |  | 2377.9768 | kg/m3 | W/C= | 0.8743354 | C | 418.3535
Kiểm tra việc tính toán |  |  | Tính lại | (kiểm tra theo điều kiện đủ 1m3 bê tông) |  |  |  | Tính lại |  | kiểm tra S/A | Tính lại
2. Hiệu chỉnh thành phần cấp phối |  |  | Thêm | Nước | 0 | Ximăng |  | Cát |  | Đá
| Độ sụt | Thực tế |  | Khối lượng thể tích BT thực tế |  |  | 2365 | kg/m3 | [5 empty] | 0.7361111
Xi măng | kg | 6.672 | Hệ số hiệu chỉnh thực tế tính theo (P1) | 220.2232 | 220.2232 | Kiểm tra lại theo điều kiện đủ 1m3 bê tông | Hệ số hiệu chỉnh thực tế tính theo (P2) | 6.69 | 221.7831 | 225 | Kiểm tra lại theo điều kiện đủ 1m3 bê tông
Đá | kg | 42.24 |  | 1394.219 | 1394.219 |  |  | 35.25 | 1168.588 | 1170
Cát | kg | 17.21091 |  | 568.0818 | 560 |  |  | 23.99745 | 795.5498 | 780
Nước | L | 5.317194 |  | 175.505 | 186.2986 |  |  | 5.225604 | 173.2362 | 188.3517
Phụ Gia 1 | mL | 0 |  | 0 | 0 |  |  | 0 | 0 | 0
Phụ Gia 2 | kg | 0 | 0.9902123 | 0 | 0 | Tính lại | 0.9945429 | 0 | 0 | 0 | Tính lại
|  |  |  | ẩm | khô |  |  | Thực tế | ẩm | khô
[9 empty] | Kiểm tra S/A |  | Tính lại
CƯỜNG ĐỘ NÉN BÊ TÔNG MẪU LẬP PHƯƠNG CHUẨN
KÝ HIỆU MẪU | KÍCH TƯỚC MẪU |  |  | NGÀY ĐÚC | NGÀY THƯ | LỰC PHÁ HuỸ | CƯỜNG ĐÔ NÉN Mpa | HỆ SỐ HIỆU CHUẨN | CƯỜNG ĐỘ NÉN TB,Mpa
| DAI | RỘNG | CAO
M15 | 150 | 150 | 150 | 2011-10-06 | 2011-11-03 | 355 | 15.77778 |  | 16.59259 | 16.6 (166)
| 150 | 150 | 150 | 2011-10-06 | 2011-11-03 | 375 | 16.66667
| 150 | 150 | 150 | 2011-10-06 | 2011-11-03 | 390 | 17.33333
| 150 | 150 | 150
| 150 | 150 | 150
| 150 | 150 | 150
Formulas:
K/l thể tích xốp, g/cm3 = [Nước]+28
Cường độ nén
D = 150mm, H = 300mm
Khối lượng thể tích
Độ sụt
(150 x 150 x 150) mm
D = 100mm, H = 200mm
(150 x 150 x 600) mm
Cường độ uốn
Hàm lượng bọt khí
M20 (20 MPa)
M30 (30MPa)
M40 (40 MPa)
M50 (50 MPa)
M25 (25MPa)
3 ngày
7 ngày
28 ngày
21 ngày

## tk
A : Soá lieäu thieát keá: |  |  | CÔNG TY CỔ PHẦN DT |  |  |  |  | ( N/X = 67%)
- Maùc beâ toâng :
|  | M | = | 20 | Mpa
|  |  | Rn mục tiêu = | 22 | Mpa |  | ( đổi ra mẫu lập phương)
| - Ñoä suït: | 8 | cm
| - Loïai xi maêng : |  |  | PCB30
| - Mac xi maêng: |  | Rx = | 38 | Mpa |  | ( TCVN 6016-95)
| - Khoái löôïng rieâng xi maêng : | [5 empty] | 3.1 | g/cm3 |  | 3,1-3,15
| - Khoái löôïng theå tích xốp ñaù : | [5 empty] | 1.53 | g/cm3 |  | 1,33-1,4
| - Khoái löôïng rieâng ñaù : |  |  |  | Dñ |  | 2.67 | g/cm3 |  | 2,7-2,75
| - Ñoä roãng ñaù : |  |  |  | r ñ | = | 0.4269663
| - Khoái löôïng theå tích caùt : | [5 empty] | 1.35 | g/cm3 |  | 1,35-1,4
| - Khoái löôïng rieâng caùt : |  |  |  | Dc |  | 2.6 | g/cm3 |  | 2,55-2,65
| - Moâ ñun ñoä lôùn caùt: |  |  |  | Mdl | = | 2.2
1/ Löôïng nöôùc cho 1m3 beâ toâng :
| Ñoä suït : | ÑS | = | 8 | cm
|  | N | = | 220 | lit
2/ Löôïng xi maêng cho 1m3 beâ toâng:
a/ X/N < 2.5 :
|  | X | = | Rn | + | 0.5 | = | 1.657895
|  | N |  | A . Rx
b/ X/N > 2.5 :
|  | X | = | Rn | - | 0.5 | = | 1.309211
|  | N |  | A1. Rx
| Löôïng xi maêng cho 1m3 beâ toâng : |  |  |  |  | Chọn X/N = |  |  | 1.492105
|  | X | = | 328.2632 | kg
3/ Löôïng ñaù cho 1m3 beâ toâng:
gvñ
| Ñ | = | ---------------
rñ(kd -1) + 1
- Xaùc ñònh heä soá dö vöõa (kd):
Theå tích hoà xi maêng(VH):
|  | VH = (X/gx) + N = |  |  | 325.8913
| Suy ra : | Kd = | 1.377694
|  | Ñ | = | 1313.532 | kg
4/ Löôïng caùt cho 1m3 beâ toâng:
C = [ 1000 - ( X/Dx + Ñ/Dñ + N/Dn)]xDc
|  | C | = | 474.588 | kg |  |  |  | 0.2654118
B/ Lieàu löôïng cho 1m3 beâ toâng:
| CAÁP PHOÁI BTXM MAÙC : |  |  | 20 | Mpa
| Ximaêng PCB40 | Ñaù 1x2.5 | Caùt | Nöôùc | Phuï gia | [6 empty] | 0.845
| X, kg | Ñ, kg | C, kg | N, kg | PG, lit |  |  | 26.54%
| 328.2632 | 1313.532 | 474.588 | 220 | 0 |  |  | 2336.383 |  | 1.001548
| 328.7714 | 1315.565 | 475.3228 | 220.3406 | 0
0.1366875
Tính cho 3 vieân: |  | 20.25 | lít | 1.35
0.02025 | X | D | C | N | PG
0.0273375 | 8.973894 | 35.90867 | 12.97405 | 6.01425 | 0 |  |  | 63.87087 |  |  |  | 4.5
|  |  | 13.36327 | 5.625029

## Sheet3
12 | Kết quả thử nghiệm:
Tên chỉ tiêu | [5 empty] | Kết quả thử nghiệm
12.1 | Độ sụt của hỗn hợp bê tông (cm) |  |  |  |  | 2.5
12.2 | Khối lượng thể tích của hỗn hợp bê tông (kg/m3) |  |  |  |  | 2548
12.3 | Cường độ nén mẫu
STT | Ký hiệu mẫu | Ngày đúc mẫu | Ngày thử nghiệm | Ngày tuổi | Kích thước mẫu (cm) | Tải trọng phá hủy (KN) | Cường độ nén (Mpa) | Cường độ nén TB (Mpa)
1 | M1 | 2022-12-12 | 2022-12-19 | 7 | Ø15x30 | 1360.4 | 77.02194 | 75.71031
2 | M2 |  |  |  |  | 1310.5 | 74.19674
3 | M3 |  |  |  |  | 1340.8 | 75.91224
4 | M1 | 2022-12-12 | 2022-12-26 | 14 | Ø15x30 | 1470.5 | 83.25548 | 82.9724
5 | M2 |  |  |  |  | 1460.7 | 82.70064
6 | M3 |  |  |  |  | 1465.3 | 82.96108
7 | M1 | 2022-12-12 | 2023-01-09 | 28 | Ø15x30 | 1502.6 | 85.07289 | 85.43713
8 | M2 |  |  |  |  | 1515.3 | 85.79193
9 | M3 |  |  |  |  | 1509.2 | 85.44657
Formulas:
Ngày thử nghiệm = [Ngày đúc mẫu]+[Ngày tuổi]