## COT TRON
1 | 2 |  | 3 | 4 | [9 empty] | 5 | 6 |  | 7 | 8 | 9 | 10
COÂNG TY COÅ PHAÀN TÖ VAÁN KIEÅM ÑÒNH XAÂY DÖÏNG PHÍA NAM
SOUTH CONSTRUCTION INSPECTION CONSULTANT JOINT STOCK COMPANY
|  |  | Truï sôû & PTN : phoøng B01-Toøa nhaø eTUNNEL | [16 empty] | Vaên phoøng ñaïi dieän: Phoøng G01- Toøa nhaø PLUG-IN
|  |  | L11-L12 Mieáu Noåi P.3 Bình Thaïnh HCM, Vieät Nam | [16 empty] | 223 Ñieän Bieân Phuû P.15 Bình Thaïnh HCM, Vieät Nam
|  |  | ÑT : (84).8.5 170886 – Fax: (84).8. 5170335 | [16 empty] | ÑT : (84).8. 8404415 – Fax: (84).8. 8404412
|  |  | E-mail: scic@dmc.vn | [16 empty] | website: http://www.dangminh.vn
Số/ Ref.No: |  |  |  |  | PHIEÁU KEÁT QUAÛ THÖÛ NGHIEÄM TEST REPORT | [10 empty] | LAS-XD 506
0402-05
Ngaøy/Date: |  | 02/4/2023 |  |  | Ban haønh laàn 1, soá baûn 03. | [10 empty] | Trang 1/3
1. | Ñôn vò yeâu caàu |  |  |  |  | : | COÂNG TY COÅ PHAÀN BEÂ TOÂNG BÌNH THUAÄN.
2. | Ñòa chæ |  |  |  |  | : | CUÏM COÂNG NGHIEÄP LÖÔNG SÔN,THÒ TRAÁN LÖÔNG SÔN,H. BAÉC BÌNH,TÆNH BÌNH THUAÄN
3 | Khaùch haøng |  |  |  |  | : | COÂNG TY TNHH ÑAÀU TÖ THÖÔNG MAÏI KIEÁN HAÛI.
4 | Teân Maãu |  |  |  |  | : | TRUÏ ÑIEÄN BEÂ TOÂNG LY TAÂM DÖÏ ÖÙNG LÖÏC-Loaïi : PC.I-14-190-8.5 kN, K=2-TCVN 5847:2016.
5 | Kyù hieäu maãu |  |  |  |  | : | PC.I-14-190-8.5 kN, K=2.
6 | Soá löôïng maãu |  |  |  |  | : | 03 truï.
7 | Tieâu chuaån thöû nghieäm |  |  |  |  | : | Tham khaûo/ Refer to TCVN 5847 : 2016 & Theo yeâu caàu khaùch haøng.
8 | Yeâu caàu thöû nghieäm |  |  |  |  | : | Ngoaïi quan, Kieåm tra Khuyeát taät, Kieåm tra kích thöôùc Cô Baûn.
9 | Ngaøy thí nghieäm |  |  |  |  | : | TÖØ 31/3/2023.
10 | Ñieàu kieän thöû nghieäm
- Soá löôïng vaø loaïi maãu thöû theo chæ ñònh cuûa khaùch haøng vaø caùc beân lieân quan.
- Thöôùc theùp daøi 20 m, vaïch chia 1 mm
- Thöôùc caëp, vaïch chia 0,02 mm
- Boä caên laù töø 0,02 mm ñeán 1.00 mm.
- Kính phoùng ñaïi 4 mm, vaïch chia 0,05 mm.
Ngöôøi thöïc hieän | [6 empty] | Tröôûng Phoøng TN | [5 empty] | P.Giaùm Ñoác
Tested By | [6 empty] | Chief of Laboratory | [5 empty] | Vice Director
Nguyeãn Huy Tieán | [6 empty] | Nguyeãn Vaên Hoàng Chi | [5 empty] | Nguyeãn Thò Thuûy
1. Caùc keát quûa thöû nghieäm ghi trong phieáu naøy chæ coù giaù trò ñoái vôùi maãu do khaùch haøng chæ ñònh | [19 empty] | 07.07WP09.R0-From07.07-REP38.R0
Số/ Ref.No: |  |  |  |  | PHIEÁU KEÁT QUAÛ THÖÛ NGHIEÄM TEST REPORT | [12 empty] | LAS-XD 506
0402-05
Ngaøy/Date: |  | 02/4/2023 |  |  | Ban haønh laàn 1, soá baûn 03. | [12 empty] | Trang 2/3
11. KIEÅM TRA NGOAÏI QUAN KHUYEÁT TAÄT & KÍCH THÖÔÙC.
11. 1-KIEÅM TRA CHIEÀU DAØY LÔÙP BEÂ TOÂNG BAÛO VEÄ COÁT THEÙP, LÔÙP VÖÕA TRAÙT BAÛO VEÄ ÑÆNH VAØ ÑAÙY TRUÏ.
CHUÛNG LOAÏI TRUÏ |  | MAÕ SOÁ |  |  | Ch.daøy BTBV thaân coät. | Keát quaû TN |  | Ch daøy lôùp vöõa taïi ñænh | Keát quaû TN | Ch.daøy lôùp vöõa taïi ñaùy | Keát quaû TN | ÑAÙNH GIAÙ | [6 empty] | GHI CHUÙ
Yeâu caàu cuûa TCVN 5847:2016 |  |  |  |  | ≥ 15mm |  |  | ≥ 25mm |  | ≥ 35mm
PC.I-14-190-8.5 kN, K=2. |  | 14-8.5-M09 |  |  | ≥ 15mm | 26 |  | ≥ 25mm | 25 | ≥ 35mm | 35 | ÑAÏT
|  | 14-8.5-M10 |  |  | ≥ 15mm | 26 |  | ≥ 25mm | 26 | ≥ 35mm | 35 | ÑAÏT
|  | 14-8.5-M11 |  |  | ≥ 15mm | 25 |  | ≥ 25mm | 25 | ≥ 35mm | 36 | ÑAÏT
11. 2-KIEÅM TRA NGOAÏI QUAN VAØ KHUYEÁT TAÄT CHO PHEÙP.
2.1-KIEÅM TRA ÑOÄ NHAÜN TREÂN BEÀ MAËT TRUÏ.
CHUÛNG LOAÏI TRUÏ |  | MAÕ SOÁ |  |  | ÑOÄ NHAÜN BEÀ MAËT |  |  |  |  | LOÃ ROÃ ÔÛ VÒ TRÍ MEÙP KHUOÂN | [8 empty] | ÑAÙNH GIAÙ
[5 empty] | Yeâu caàu KT Tieâu Chuaån |  |  |  | K/Q TN | Yeâu caàu KT Tieâu Chuaån |  |  |  | K/Q TN
PC.I-14-190-8.5 kN, K=2. |  | 14-8.5-M09 |  |  | Beà maët coät beâ toâng phaûi nhaün ñeàu |  |  |  | Nhaün ñeàu | Ch.daøi ≤ 15mm/Ch.saâu ≤ 2mm |  |  |  | 0 / 0 |  |  |  |  | Ñaït
|  | 14-8.5-M10 |  |  | Beà maët coät beâ toâng phaûi nhaün ñeàu |  |  |  | Nhaün ñeàu | Ch.daøi ≤ 15mm/Ch.saâu ≤ 2mm |  |  |  | 0 / 0 |  |  |  |  | Ñaït
|  | 14-8.5-M11 |  |  | Beà maët coät beâ toâng phaûi nhaün ñeàu |  |  |  | Nhaün ñeàu | Ch.daøi ≤ 15mm/Ch.saâu ≤ 2mm |  |  |  | 0 / 0 |  |  |  |  | Ñaït
2.2-KIEÅM TRA CAÙC KHUYEÁT TAÄT TREÂN BEÀ MAËT TRUÏ.
CHUÛNG LOAÏI TRUÏ |  | MAÕ SOÁ |  |  | ÑOÄ NHAÜN BEÀ MAËT |  |  |  |  | LOÃ ROÃ ÔÛ VÒ TRÍ MEÙP KHUOÂN | [8 empty] | ÑAÙNH GIAÙ
[5 empty] | Yeâu caàu KT Tieâu Chuaån |  |  |  | K/Q TN | Yeâu caàu KT Tieâu Chuaån |  |  |  | K/Q TN
PC.I-14-190-8.5 kN, K=2. |  | 14-8.5-M09 |  |  | Roã maët Ngoaøi/Roãmuùt coät ≤10-5/≤8-3 |  |  |  | 0-0 / 0-0 | Max 2 / max 2 |  |  |  | 0 / 0 |  |  |  |  | ÑAÏT
|  | 14-8.5-M10 |  |  | Roã maët Ngoaøi/Roãmuùt coät ≤10-5/≤8-3 |  |  |  | 0-0 / 0-0 | Max 2 / max 2 |  |  |  | 0 / 0 |  |  |  |  | ÑAÏT
|  | 14-8.5-M11 |  |  | Roã maët Ngoaøi/Roãmuùt coät ≤10-5/≤8-3 |  |  |  | 0-0 / 0-0 | Max 2 / max 2 |  |  |  | 0 / 0 |  |  |  |  | ÑAÏT
1. Caùc keát quûa thöû nghieäm ghi trong phieáu naøy chæ coù giaù trò ñoái vôùi maãu do khaùch haøng chæ ñònh | [19 empty] | 07.07WP09.R0-From07.07-REP38.R0
Số/ Ref.No: |  |  |  |  | PHIEÁU KEÁT QUAÛ THÖÛ NGHIEÄM TEST REPORT | [12 empty] | LAS-XD 506
0402-05
Ngaøy/Date: |  | 02/4/2023 |  |  | Ban haønh laàn 1, soá baûn 03. | [12 empty] | Trang 3/3
2.3-KIEÅM TRA VEÁT NÖÙT TREÂN BEÀ MAËT TRUÏ.
CHUÛNG LOAÏI TRUÏ |  | MAÕ SOÁ |  |  | ÑOÄ NHAÜN BEÀ MAËT |  |  |  |  | LOÃ ROÃ ÔÛ VÒ TRÍ MEÙP KHUOÂN | [8 empty] | ÑAÙNH GIAÙ
[5 empty] | Yeâu caàu KT Tieâu Chuaån |  |  |  | K/Q TN | Yeâu caàu KT Tieâu Chuaån |  |  |  | K/Q TN
PC.I-14-190-8.5 kN, K=2. |  | 14-8.5-M09 |  |  | Chieàu Roäng Veát nöùt ≤0,05mm |  |  |  | 0 | Khoâng nöùt voøng quanh Thaân Coät |  |  |  | 0 |  |  |  |  | ÑAÏT
|  | 14-8.5-M10 |  |  | Chieàu Roäng Veát nöùt ≤0,05mm |  |  |  | 0 | Khoâng nöùt voøng quanh Thaân Coät |  |  |  | 0 |  |  |  |  | ÑAÏT
|  | 14-8.5-M11 |  |  | Chieàu Roäng Veát nöùt ≤0,05mm |  |  |  | 0 | Khoâng nöùt voøng quanh Thaân Coät |  |  |  | 0 |  |  |  |  | ÑAÏT
11.3 KIEÅM TRA KÍCH THÖÔÙC CÔ BAÛN TRUÏ ÑIEÄN.
TEÂN CHÆ TIEÂU |  |  |  |  | Chieàu daøi |  |  | Ch.daøy taïi ñænh |  | Ch.daøy taïi ñaùy |  | Ñ/K taïi ñænh | [5 empty] | Ñ/K taïi ñaùy
Möùc CL TK vaø theo TCVN 5847 : 2016 |  |  |  |  | 14000 +25,-10 |  |  | 60 +7-5 |  | 80 +7-5 |  | 190 +4,-2 | [5 empty] | 377 +4,-2
Loaïi truï |  | Maõ soá
PC.I-14-190-8.5 kN, K=2. |  | 14-8.5-M09 |  |  | 14005 |  |  | 61 |  | 84 |  | 191 | [5 empty] | 378
|  | 14-8.5-M10 |  |  | 14010 |  |  | 62 |  | 82 |  | 190 | [5 empty] | 377
|  | 14-8.5-M11 |  |  | 14000 |  |  | 59 |  | 83 |  | 192 | [5 empty] | 379
12 | Nhaän xeùt :
Căn cứ Tiêu chuẩn 5847:2016 và bản vẽ thiết kế trụ điện PC.I-14-190-8.5 KN-K2; năm 2022 Của CÔNG TY CỔ PHẦN BÊ TÔNG BÌNH THUẬN . Kết quả thử nghiệm cho thấy:
| -Ngoaïi Quan truï ñieän /Pole Visiual Appearance: | [10 empty] | Ñaït yeâu caàu/ Pass
| -Khuyeát Taät cho pheùp cuûa truï ñieän/ Pole Defective Permission : | [10 empty] | Ñaït yeâu caàu/ Pass
| -Kích thöôùc truï ñieän/ Pole Dimension : | [10 empty] | Ñaït yeâu caàu/ Pass
1. Caùc keát quûa thöû nghieäm ghi trong phieáu naøy chæ coù giaù trò ñoái vôùi maãu do khaùch haøng chæ ñònh | [19 empty] | 07.07WP09.R0-From07.07-REP38.R0