## COT TRON
COÂNG TY COÅ PHAÀN TÖ VAÁN KIEÅM ÑÒNH XAÂY DÖÏNG PHÍA NAM
SOUTH CONSTRUCTION INSPECTION CONSULTANT JOINT STOCK COMPANY
|  |  | Truï sôû & PTN : phoøng B01-Toøa nhaø eTUNNEL | [14 empty] | Vaên phoøng ñaïi dieän: Phoøng G01- Toøa nhaø PLUG-IN
|  |  | L11-L12 Mieáu Noåi P.3 Bình Thaïnh HCM, Vieät Nam | [14 empty] | 223 Ñieän Bieân Phuû P.15 Bình Thaïnh HCM, Vieät Nam
|  |  | ÑT : (84).8.5 170886 – Fax: (84).8. 5170335 | [14 empty] | ÑT : (84).8. 8404415 – Fax: (84).8. 8404412
|  |  | E-mail: scic@dmc.vn | [14 empty] | website: http://www.dangminh.vn
Số/ Ref.No: |  |  |  |  | PHIẾU KẾT QUẢ THỬ NGHIỆM TEST REPORT | [9 empty] | LAS-XD 506
0803-02
Ngày/Date: |  | 03/8/2023 |  |  | Ban hành lần 01, số bản 03 -sửa đổi lần 01 | [9 empty] | Trang 1/3
1 | Đơn vị yêu cầu |  |  |  |  | : | COÂNG TY TNHH BEÂ TOÂNG LY TAÂM MIEÀN ÑOÂNG.
2 | Địa chỉ |  |  |  |  | : | SOÁ 61 ÑÖÔØNG MYÕ PHÖÔÙC-TAÂN VAÏN,KP.TAÂN PHÖÔÙC,P.TAÂN BÌNH, TP.DÓ AN-TÆNH BÌNH DÖÔNG.
3 | Công trình |  |  |  |  | : | THỬ NGHIỆM ĐIỂN HÌNH.
4 | Tên mẫu |  |  |  |  | : | CỘT ĐIỆN BÊ TÔNG LY TÂM ỨNG LỰC-Loại : PC.I-18-230-10.0 kN-K2-TCVN 5847:2016.
5 | Số lượng mẫu |  |  |  |  | : | 01 trụ.
6 | Ký hiệu mẫu |  |  |  |  | : | PC.I-18-230-10 kN-K2 - M 03.
7 | Ngày thử |  |  |  |  | : | 01/8/2023.
8 | Tiêu chuẩn Thử nghiệm |  |  |  |  | : | TCVN 5847:2016; Và THEO YÊU CẦU KHÁCH HÀNG.
9 | Điều kiện Thử nghiệm
Maãu ñöôïc thöû nghieäm taïi nhaø maùy Coâng Ty BTLT MIEÀN ÑOÂNG, coù söï chöùng kieán cuûa khaùch haøng vaø caùc beân lieân quan.
- Số lượng và loại mẫu theo chỉ định của khách hàng và các bên liên quan.
| - BÊ TÔNG MÁC THIẾT KẾ : | [6 empty] | 40 | MPa
| -TẢI TRỌNG UỐN NỨT Pn: kN | [8 empty] | 10 | 1020 | (kGf)
| -TẢI TRỌNG UỐN GÃY Pu: kN | [8 empty] | 20 | 2040 | ( kGf)
- Cột điện được sản xuất theo bản vẽ thiết kế số: TTCBLT-18 (05/2018) Do CÔNG TY TƯ VẤN ĐIỆN LỰC TP HỒ CHÍ MINH Thiết kế.
Người thực hiện | [6 empty] | Trưởng phòng TN | [5 empty] | P.Giám Đốc
Tested by | [6 empty] | Chief of Laboratory | [5 empty] | Vice Director
Nguyễn Huy Tiến | [6 empty] | Nguyễn Văn Hồng Chi | [5 empty] | Nguyễn Thị Thủy
1. Các kết quả thử nghiệm ghi trong phiếu này chỉ có giá trị đối với mẫu do khách hàng gửi đến. | [16 empty] | BM.04.28
2.Không được sao chép hoặc tẩy xóa kết quả khi không được sự đồng ý của Công ty Cổ phần Tư vấn Kiểm định Xây dựng Phía Nam;
Số/ Ref.No: |  |  |  |  | PHIẾU KẾT QUẢ THỬ NGHIỆM TEST REPORT | [9 empty] | LAS-XD 506
0803-02
Ngày/Date: |  | 03/8/2023 |  |  | Ban hành lần 01, số bản 03 -sửa đổi lần 01 | [9 empty] | Trang 2/3
10 | Thiết bị Thử nghiệm chính:
- Thước Thép dài 20 m, vạch chia 1 mm
- Búa thử bê tông, thang đo (10 – 70) MPa, loại CZ3 A;
- Lực kế có thang đo 2000-5000 kGf, vạch chia 01 kGf.
- Bộ căn lá từ 0.02mm đến 1.00 mm.
- Kính phóng đại, vạch chia 0,02 mm.
11 | Kết Quả Thử nghiệm :
TT | Ký hiệu mẫu |  |  | Chỉ tiêu Thử nghiẹm | [6 empty] | Đơn vị | Yêu cầu |  | Kết quả TN |  |  | Đánh Giá
1 | PC.I-18-230-10 kN-K2 - M 03. |  |  | 1 | Chiều dày lớp bê tông và vữa | [5 empty] | mm
|  |  |  | * | Chiều dày lớp bê tông ở thân cột | [5 empty] | mm | ≥ 15 |  | 28 |  |  | Đạt/ Pass
|  |  |  | * | Chiều dày lớp vữa trát tại đỉnh | [6 empty] | ≥ 25 |  | 25 |  |  | Đạt/ Pass
|  |  |  | * | Chiều dày lớp vữa trát tại đáy | [6 empty] | ≥ 35 |  | 35 |  |  | Đạt/ Pass
|  |  |  | 2 | Độ nhẵn Bề mặt | [5 empty] | mm
|  |  |  | * | Nhẵn đều | [6 empty] | Nhẵn đều |  | Nhẵn đều |  |  | Đạt/ Pass
|  |  |  | * | Chiều sâu lỗ rỗ mép khuôn | [5 empty] | mm | ≤ 2 |  | 0 |  |  | Đạt/ Pass
|  |  |  | * | Chiều dài lỗ rỗ mép khuôn | [6 empty] | ≤ 15 |  | 0 |  |  | Đạt/ Pass
|  |  |  | 3 | Kích thước lỗ rỗ trên các mặt cột | [5 empty] | mm
|  |  |  | * | Mặt ngoài | [6 empty] | D ≤10 ; L ≤ 5 |  | 0 ; 0 |  |  | Đạt/ Pass
|  |  |  | * | Mặt mút cột | [6 empty] | D ≤ 8 ; L ≤ 3 |  | 0 ; 0 |  |  | Đạt/ Pass
|  |  |  | * | Vết lồi lõm trên thân cột | [6 empty] | ≤ 2 ; ≤ 2 |  | 0 ; 0 |  |  | Đạt/ Pass
|  |  |  | 4 | Nứt bề mặt | [5 empty] | mm
|  |  |  | * | Vết nứt vòng quanh trên thân cột | [6 empty] | 0 |  | 0 |  |  | Đạt/ Pass
|  |  |  | * | Bề rộng vết nứt | [6 empty] | ≤ 0.05 |  | 0 |  |  | Đạt/ Pass
|  |  |  | 5. Kích thước Cơ Bản | [6 empty] | mm
|  |  |  | - | Chiều dài cột | [6 empty] | 18000(+25,-10) |  | 18020 |  |  | Đạt/ Pass
|  |  |  | - | Đường kính ngoài tại đỉnh | [6 empty] | 230 (+4,-2) |  | 230 |  |  | Đạt/ Pass
|  |  |  | - | Chiiều dày tại đỉnh | [6 empty] | 60 (+7;-5) |  | 66 |  |  | Đạt/ Pass
|  |  |  | - | Đường kính ngoài tại đáy | [6 empty] | 470 (+4,-2) |  | 471 |  |  | Đạt/ Pass
|  |  |  | - | Chiiều dày tại đáy | [6 empty] | 75 (+7;-5) |  | 80 |  |  | Đạt/ Pass
|  |  |  | 6. Cường độ bê tông (bằng búa thử) | [6 empty] | MPa | 40 |  | 62 |  |  | Đạt/ Pass
|  |  |  | 7. Bề rộng Vết nứt Lớn nhất tại Pn | [6 empty] | mm | max 0,25 |  | 0.06 |  |  | Đạt/ Pass
1. Các kết quả thử nghiệm ghi trong phiếu này chỉ có giá trị đối với mẫu do khách hàng gửi đến. | [16 empty] | BM.04.28
2.Không được sao chép hoặc tẩy xóa kết quả khi không được sự đồng ý của Công ty Cổ phần Tư vấn Kiểm định Xây dựng Phía Nam;
Số/ Ref.No: |  |  |  |  | PHIẾU KẾT QUẢ THỬ NGHIỆM TEST REPORT | [9 empty] | LAS-XD 506
0803-02
Ngày/Date: |  | 03/8/2023 |  |  | Ban hành lần 01, số bản 03 -sửa đổi lần 01 | [9 empty] | Trang 3/3
12.1 | Cột Điện được Thử Uốn theo Sơ đồ dưới đây:
Mặt bích nối trụ
SƠ ĐỒ THỬ NGHIỆM UỐN CỘT
13. | THỬ NGHIỆM LỰC GÂY NỨT VÀ LỰC UỐN GÃY CỦA CỘT ĐIỆN.
TT | Ký hiệu mẫu |  |  | Chỉ tiêu Thử nghiệm | [6 empty] | Đơn vị | Kết quả THỬ NGHIỆM
2 | PC.I-18-230-10 kN-K2 - M 03. |  |  | 4. LỰC KÉO ĐẦU TRỤ | [6 empty] | % kN | 25% | 50% | 75% |  | 100% | Xả tải
[12 empty] | 2.5 | 5 | 7.5 |  | 10
[11 empty] | kGf | 255 | 510 | 765 |  | 1020
|  |  |  | 1 | Độ dịch chuyển Đầu cột | [5 empty] | mm
|  |  |  | * | Độ dịch chuyển tại vị trí 1 | [6 empty] | 98 | 263 | 414 |  | 579 | 54
|  |  |  | * | Số lượng vết nứt | [5 empty] | vết | 0 | 0 | 0 |  | 18 | 0
|  |  |  | * | Bề rộng của vết nứt lớn nhất , (max 0.25mm). | [5 empty] | mm | 0 | 0 | 0 |  | 0.06 | ĐẠT
|  |  |  | * | TẢI TRỌNG UỐN GÃY TỚI HẠN Pu : (K=2) | [5 empty] | kN (kGf) | Pu = 20.0 kN (2040 kGf); CỘT CHƯA PHÁ HỦY
14 | Nhận xét :
Căn cứ TIÊU CHUẨN 5847:2016 và bản vẽ thiết kế : TTCBLT-18 (05-/2018) Do CÔNG TY TƯ VẤN ĐIỆN LỰC TP HỒ CHÍ MINH Thiết kế. Kết quả thử nghiệm cho thấy:
| - Ngoại quan,Khuyết tật cho phép | [7 empty] | : | Đạt Yêu Cầu/ Pass
| - Kích thước | [7 empty] | : | Đạt Yêu Cầu/ Pass
| - Mác Bê Tông | [7 empty] | : | Đạt Yêu Cầu/ Pass
| - Thử Lực Uốn Nứt & Gãy | [7 empty] | : | Đạt Yêu Cầu/ Pass
1. Các kết quả thử nghiệm ghi trong phiếu này chỉ có giá trị đối với mẫu do khách hàng gửi đến. | [16 empty] | BM.04.28
2.Không được sao chép hoặc tẩy xóa kết quả khi không được sự đồng ý của Công ty Cổ phần Tư vấn Kiểm định Xây dựng Phía Nam;
3000
F1
L=18000
250