## CAU KIEN BT
1 | 2 |  | 3 | 4 | [5 empty] | 5 | 6 |  | 7 | 8 | 9 | 10
CÔNG TY CỔ PHẦN TƯ VẤN KIỂM ĐỊNH XÂY DỰNG PHÍA NAM
SOUTH CONSTRUCTION INSPECTION CONSULTANT JOINT STOCK COMPANY
|  |  | Trụ sở & PTN : phòng B01-Tòa nhà eTUNNEL | [12 empty] | Văn phòng đại diện: Phòng G01- Tòa nhà PLUG-IN
|  |  | L11-L12 Miếu Nổi P.3 Bình Thạnh HCM, Việt Nam | [12 empty] | 223 Điện Biên Phủ P.15 Bình Thạnh HCM, Việt Nam
|  |  | ÑT : (84).8.5 170886 – Fax: (84).8. 5170335 | [12 empty] | ĐT : (84).8. 8404415 – Fax: (84).8. 8404412
|  |  | E-mail: scic@dmc.vn | [12 empty] | website: http://www.dangminh.vn
Số/ Ref.No: |  |  |  |  | PHIẾU KẾT QUẢ THỬ NGHIỆM TEST REPORT | [6 empty] | LAS-XD 506
1019-90
Ngày/Date: |  | 19/10/2023 |  |  | Ban hành lần 1, số bản 03 | [6 empty] | Trang 1/1
1 | Đơn vị yêu cầu |  |  |  |  | : | CÔNG TY CỔ PHẦN CƠ KHÍ KIÊN GIANG (KIMEC).
2 | Địa chỉ |  |  |  |  | : | Số 181-đường Cách Mạng Tháng Tám-P.Vĩnh Lợi-TP.Rạch Giá-T.Kiên Giang.
3 | Chủ Đầu Tư |  |  |  |  | : | CÔNG TY ĐIỆN LỰC KIÊN GIANG.
4 | Nhà Thầu |  |  |  |  | :
5 | Công trình |  |  |  |  | : | HỢP ĐỒNG: 09-23/PCKG-KIMEC/TRUBTLT/ĐTXD-Số hợp đồng: KGI1723101 ngày 26 tháng 9 năm 2023.
GÓI THẦU: Cung cấp Trụ bê tông ly tâm và cấu kiện bê tông đúc sẵn.
DỰ ÁN: Mua sắm Trụ bê tông ly tâm và Cấu kiện bê tông đúc sẵn phục vụ 39 công trình ĐTXD năm 2023.
Bao gồm: 10 công trình Cải tạo Phát triển lưới điện năm 2023 các khu vực thuộc huyện Châu Thành, Tân Hiệp, Giồng Riềng, Gò Quao.
6 | Tên mẫu |  |  |  |  | : | MÓNG NEO BÊ TÔNG CỐT THÉP 1200x400.
7 | Số lượng mẫu |  |  |  |  | : | 01 cấu kiện.
8 | Ngày thử nghiệm |  |  |  |  | : | Từ 10/10/2023.
9 | Ký hiệu mẫu |  |  |  |  | : | MN 1200X400-SX-T09/2023.
10 | Tiêu chuẩn thử nghiệm |  |  |  |  | : | Tham khảo/ TCVN 9334:2012;TCVN 5847:2016;TCXD 239:2006.
11 | Điều kiện thử nghiệm |  |  |  |  | :
- Số lượng và loại mẫu thử theo chỉ định của khách hàng và các bên liên quan.
- Búa thử bê tông, thang đo (10 – 70) MPa, loại CZ3 A;
-Cấu kiện được sản xuất theo bản vẽ : KIMEC MN 1.2x400-01/2023; Do CÔNG TY CỔ PHẦN CƠ KHÍ KIÊN GIANG (KIMEC) Thiết Kế.
- Trên cấu kiện được thử nghiệm tại 3 vùng khác nhau, tại mỗi vùng thử nghiệm có diện tích khoảng (200x300 mm),được mài nhẵn bằng búa thử.
12 | Kết quả :
| Tên cấu kiện | [5 empty] | Tình trạng bề mặt bê tông | Cường độ nén tính toán. MPa (bằng búa thử) |  | Kích thước , mm
[10 empty] | Dài |  |  | Rộng |  | Cao
| MN1200X400-CK 14 | [5 empty] | Khô,Không nứt,Không Rỗ | 26 (min20) |  | 1207 |  |  | 409 |  | 154/88
PHÁ HỦY CẤU KIỆN KIỂM TRA CỐT THÉP: SỐ LƯỢNG VÀ CHỦNG LOẠI THÉP PHÙ HỢP VỚI BẢN VẼ SỐ KIMEC MN 1.2-01/2023; Do CÔNG TY CỔ PHẦN CƠ KHÍ KIÊN GIANG (KIMEC) THIẾT KẾ.
Người thực hiện | [6 empty] | Trưởng phòng TN |  | P.Giám Đốc
Tested By | [6 empty] | Chief of Laboratory |  | Vice Director
Nguyễn Huy Tiến | [6 empty] | Nguyễn Văn Hồng Chi |  | Nguyễn Thị Thủy
1. Các kết quả thử nghiệm ghi trong phiếu này chỉ có giá trị đối với mẫu do khách hàng chỉ định | [14 empty] | BM.04.28
2.Không được sao chép hoặc tẩy xóa kết quả khi không được sự đồng ý của Công ty Cổ phần Tư vấn Kiểm định Xây dựng Phía Nam;
L=
L=