## COT TRON
COÂNG TY COÅ PHAÀN TÖ VAÁN KIEÅM ÑÒNH XAÂY DÖÏNG PHÍA NAM
SOUTH CONSTRUCTION INSPECTION CONSULTANT JOINT STOCK COMPANY
|  |  | Truï sôû & PTN : phoøng B01-Toøa nhaø eTUNNEL | [14 empty] | Vaên phoøng ñaïi dieän: Phoøng G01- Toøa nhaø PLUG-IN
|  |  | L11-L12 Mieáu Noåi P.3 Bình Thaïnh HCM, Vieät Nam | [14 empty] | 223 Ñieän Bieân Phuû P.15 Bình Thaïnh HCM, Vieät Nam
|  |  | ÑT : (84).8.5 170886 – Fax: (84).8. 5170335 | [14 empty] | ÑT : (84).8. 8404415 – Fax: (84).8. 8404412
|  |  | E-mail: scic@dmc.vn | [14 empty] | website: http://www.dangminh.vn
Số/ Ref.No: |  |  |  |  | PHIEÁU KEÁT QUAÛ THÖÛ NGHIEÄM TEST REPORT | [9 empty] | LAS-XD 506
0504-02
Ngày/Date: |  | 04/5/2023 |  |  | Ban haønh laàn 1, soá baûn 03- Suûa ñoåi laàn 01 | [9 empty] | Trang 1/3
1 | Ñôn vò yeâu caàu |  |  |  |  | : | CÔNG TY TNHH CƠ KHÍ - XÂY DỰNG - THÍ NGHIỆM ĐIỆN QUỐC TUẤN.
2 | Ñòa chæ |  |  |  |  | : | 260/2 ĐƯỜNG VÕ THỊ SÁU-P.THỐNG NHẤT-TP.BIÊN HÒA-TỈNH ĐỒNG NAI.
3 | Chuû Ñaàu Tö |  |  |  |  | :
4 | Nhaø Thaàu |  |  |  |  | :
5 | Coâng trình |  |  |  |  | : | THỬ NGHIỆM ĐIỂN HÌNH
6 | Teân maãu |  |  |  |  | : | TRỤ ĐIỆN BÊ TÔNG LY TÂM DỰ ỨNG LỰC-Loại PC.I-16.0-230-11.0-K2-TCVN 5847:2016.
7 | Soá löôïng maãu |  |  |  |  | : | 01 trụ.
8 | Kyù hieäu maãu |  |  |  |  | : | PC.I-16.0-230-11.0 kN-K=2;SỐ: 01-0501.
9 | Ngaøy thöû |  |  |  |  | : | TỪ 03/5/2023.
10 | Tieâu chuaån thöû nghieäm |  |  |  |  | : | TCVN 5847:2016; Vaø Theo yeâu caàu Khaùch haøng.
11 | Ñieàu kieän thöû nghieäm
Maãu ñöôïc thöû nghieäm taïi Xöôûng saûn xuaát :Khu 2,AÁp 7,Xaõ An Phöôùc,Huyeän Long Thaønh,Tænh Ñoàng Nai, coù söï chöùng kieán cuûa khaùch haøng vaø caùc beân lieân quan.
- Soá löôïng vaø loaïi maãu thöû theo chæ ñònh cuûa khaùch haøng vaø caùc beân lieân quan.
| - Beâ toâng maùc thieát keá : | [6 empty] | 40 | MPa
| - TAÛI TROÏNG UOÁN NÖÙT Pn: kN | [8 empty] | 11 | 1122 | (kGf)
| - TAÛI TROÏNG UOÁN GAÕY Pu: kN | [8 empty] | 22 | 2244 | ( kGf)
- Trụ điện được sản xuất theo bản vẽ thiết kế số: TĐBTLT 16 B, tháng 01/2023 của CÔNG TY TNHH CƠ KHÍ XÂY DỰNG-THÍ NGHIỆM ĐIỆN QUỐC TUẤN.
Ngöôøi thöïc hieän | [6 empty] | Tröôûng Phoøng TN | [5 empty] | P.Giaùm Ñoác
Tested by | [6 empty] | Chief of Laboratory | [5 empty] | Vice Director
Nguyễn Huy Tiến | [6 empty] | Nguyễn Văn Hồng Chi | [5 empty] | Nguyễn Thị Thủy
1. Các kết quả thử nghiệm ghi trong phiếu này chỉ có giá trị đối với mẫu do khách hàng gửi đến. | [16 empty] | BM.04.28
2.Không được sao chép hoặc tẩy xóa kết quả khi không được sự đồng ý của Công ty Cổ phần Tư vấn Kiểm định Xây dựng Phía Nam;
Số/ Ref.No: |  |  |  |  | PHIEÁU KEÁT QUAÛ THÖÛ NGHIEÄM TEST REPORT | [9 empty] | LAS-XD 506
0504-02
Ngày/Date: |  | 04/5/2023 |  |  | Ban haønh laàn 1, soá baûn 03- Suûa ñoåi laàn 01 | [9 empty] | Trang 2/3
12 | Thieát bò thöû nghieäm chính:
- Thöôùc theùp daøi 20 m, vaïch chia 1 mm
- Buùa thöû beâ toâng, thang ño (10 – 70) MPa, loaïi CZ3 A;
- Löïc keá coù thang ño 3000 kgf, vaïch chia 01 kgf.
- Boä caên laù töø 0.02 ñeán 1.00 mm.
- Kính phoùng ñaïi 4 mm, vaïch chia 0,05 mm.
13 | Keát quaû Thöû nghieäm :
TT | Kyù hieäu maãu |  |  | Chæ tieâu kieåm tra | [6 empty] | Ñôn vò | Yeâu caàu |  | Keát quaû TN |  |  | Ñaùnh giaù
1 | PC.I-16.0-230-11.0 kN-K=2;SỐ: 01-0501. |  |  | 1 | Chieàu daøy lôùp beâ toâng vaø vöõa | [5 empty] | mm
|  |  |  | * | Chieàu daøy lôùp beâ toâng taïi thaân coät | [5 empty] | mm | ≥ 15 |  | 28 |  |  | Đạt/ Pass
|  |  |  | * | Chieàu daøy lôùp vöõa traùt taïi ñænh | [6 empty] | ≥ 25 |  | 25 |  |  | Đạt/ Pass
|  |  |  | * | Chieàu daøy lôùp vöõa traùt taïi ñaùy | [6 empty] | ≥ 35 |  | 35 |  |  | Đạt/ Pass
|  |  |  | 2 | Ñoä nhaün beà maët | [5 empty] | mm
|  |  |  | * | Nhaün ñeàu | [6 empty] | Nhẵn đều |  | Nhẵn đều |  |  | Đạt/ Pass
|  |  |  | * | Chieàu saâu loã roã ôû meùp khuoân | [5 empty] | mm | ≤ 2 |  | 0 |  |  | Đạt/ Pass
|  |  |  | * | Chieàu daøi loã roã ôû meùp khuoân | [6 empty] | ≤ 15 |  | 0 |  |  | Đạt/ Pass
|  |  |  | 3 | Kích thöôùc loã roã treân maët coät | [5 empty] | mm
|  |  |  | * | Maët ngoaøi | [6 empty] | D ≤ 10;L ≤ 5 |  | 0 ; 0 |  |  | Đạt/ Pass
|  |  |  | * | Maët muùt coät | [6 empty] | D ≤ 8 ; L ≤ 3 |  | 0 ; 0 |  |  | Đạt/ Pass
|  |  |  | * | Veát loài loõm treân thaân coät | [6 empty] | ≤ 2 ; ≤ 2 |  | 0 ; 0 |  |  | Đạt/ Pass
|  |  |  | 4 | Nöùt beà maët | [5 empty] | mm
|  |  |  | * | Veát nöùt voøng quanh coät | [6 empty] | 0 |  | 0 |  |  | Đạt/ Pass
|  |  |  | * | Beà roäng Veát nöùt | [6 empty] | ≤ 0.05 |  | 0 |  |  | Đạt/ Pass
|  |  |  | 5. Kích thöôùc cô baûn | [6 empty] | mm
|  |  |  | - | Chieàu daøi | [6 empty] | 16000(+50,-10) |  | 16015 |  |  | Đạt/ Pass
|  |  |  | - | Ñöôøng kính ngoaøi taïi ñænh | [6 empty] | 230 (+4,-2) |  | 231 |  |  | Đạt/ Pass
|  |  |  | - | Chieàu daøy ñænh | [6 empty] | 60 (+7;-5) |  | 63 |  |  | Đạt/ Pass
|  |  |  | - | Ñöôøng kính ngoaøi taïi ñaùy | [6 empty] | 444 (+4,-2) |  | 445 |  |  | Đạt/ Pass
|  |  |  | - | Chieàu daøy ñaùy | [6 empty] | 80 (+7;-5) |  | 86 |  |  | Đạt/ Pass
|  |  |  | 6. Cöôøng ñoä beâ toâng(baèng buùa thöû) | [6 empty] | MPa | min 50 |  | 62 |  |  | Đạt/ Pass
|  |  |  | 7. Beà roäng veát nöùt lôùn nhaát taïi Pn | [6 empty] | mm | max 0,25 |  | 0.05 |  |  | Đạt/ Pass
1. Các kết quả thử nghiệm ghi trong phiếu này chỉ có giá trị đối với mẫu do khách hàng gửi đến. | [16 empty] | BM.04.28
2.Không được sao chép hoặc tẩy xóa kết quả khi không được sự đồng ý của Công ty Cổ phần Tư vấn Kiểm định Xây dựng Phía Nam;
Số/ Ref.No: |  |  |  |  | PHIEÁU KEÁT QUAÛ THÖÛ NGHIEÄM TEST REPORT | [9 empty] | LAS-XD 506
0504-02
Ngày/Date: |  | 04/5/2023 |  |  | Ban haønh laàn 1, soá baûn 03- Suûa ñoåi laàn 01 | [9 empty] | Trang 3/3
13.1. | Truï ñieän ñöôïc thöû keùo theo sô ñoà döôùi ñaây:
Mặt bích nối
SÔ ÑOÀ THÖÛ KEÙO LÖÏC ÑAÀU TRUÏ
13.2. | KIEÅM TRA LÖÏC GAÂY NÖÙT VAØ LÖÏC PHAÙ HUÛY CUÛA TRUÏ ÑIEÄN.
TT | Kyù hieäu maãu |  |  | Chæ tieâu kieåm tra | [6 empty] | Ñôn vò | Keát quaû thöû nghieäm
2 | PC.I-16.0-230-11.0 kN-K=2;SỐ: 01-0501. |  |  | 4. Löïc keùo ñaàu truï | [6 empty] | % kN | 25% | 50% | 75% |  | 100% | Xaû taûi
[12 empty] | 2.75 | 5.5 | 8.25 |  | 11
[11 empty] | kGf | 280.5 | 561 | 841.5 |  | 1122
|  |  |  | 1 | Ñoä dòch chuyeån | [5 empty] | mm
|  |  |  | * | Ñoä dòch chuyeån ôû vò trí 1 | [6 empty] | 101 | 246 | 391 |  | 654 | 55
|  |  |  | * | Soá löôïng veát nöùt, | [5 empty] | veát | 0 | 0 | 0 |  | 7 | 0
|  |  |  | * | Beà roäng cuûa veát nöùt lôùn nhaát, (max 0.25mm). | [5 empty] | mm | 0 | 0 | 0 |  | 0.05 | Đạt
|  |  |  | * | Taûi troïng Uoán Gaõy Tôùi haïn Pu : (K=2) | [5 empty] | kN (kGf) | Pu = 22.0 kN (2244 kGf); Truï chöa bò phaù huûy.
14 | Nhaän xeùt :
Căn cứ tiêu chuẩn 5847:2016 và bản vẽ thiết kế trụ điện TĐBTLT 16 B, tháng 01/2023 của CÔNG TY TNHH CƠ KHÍ XÂY DỰNG-THÍ NGHIỆM ĐIỆN QUỐC TUẤN.Kết quả thử nghiệm cho thấy:
| - Ngoaïi quan,Khuyeát taät | [7 empty] | : | Ñaït yeâu caàu/ Pass
| - Kích thöôùc | [7 empty] | : | Ñaït yeâu caàu/ Pass
| - Maùc beâ toâng | [7 empty] | : | Ñaït yeâu caàu/ Pass
| - Thöû löïc keùo ñaàu truï | [7 empty] | : | Ñaït yeâu caàu/ Pass
1. Các kết quả thử nghiệm ghi trong phiếu này chỉ có giá trị đối với mẫu do khách hàng gửi đến. | [16 empty] | BM.04.28
2.Không được sao chép hoặc tẩy xóa kết quả khi không được sự đồng ý của Công ty Cổ phần Tư vấn Kiểm định Xây dựng Phía Nam;
2500
F
L=16000
250