## CAU KIEN BT
1 | 2 |  | 3 | 4 | [5 empty] | 5 | 6 |  | 7 | 8 | 9 | 10
CÔNG TY CỔ PHẦN TƯ VẤN KIỂM ĐỊNH XÂY DỰNG PHÍA NAM
SOUTH CONSTRUCTION INSPECTION CONSULTANT JOINT STOCK COMPANY
|  |  | Trụ sở & PTN : phòng B01-Tòa nhà eTUNNEL | [12 empty] | Văn phòng đại diện: Phòng G01- Tòa nhà PLUG-IN
|  |  | L11-L12 Miếu Nổi P.3 Bình Thạnh HCM, Việt Nam | [12 empty] | 223 Điện Biên Phủ P.15 Bình Thạnh HCM, Việt Nam
|  |  | ÑT : (84).8.5 170886 – Fax: (84).8. 5170335 | [12 empty] | ĐT : (84).8. 8404415 – Fax: (84).8. 8404412
|  |  | E-mail: scic@dmc.vn | [12 empty] | website: http://www.dangminh.vn
Số/ Ref.No: |  |  |  |  | PHIẾU KẾT QUẢ THỬ NGHIỆM TEST REPORT | [6 empty] | LAS-XD 506
0612-32
Ngày/Date: |  | 12/6/2023 |  |  | Ban hành lần 1, số bản 03 | [6 empty] | Trang 1/1
1 | Đơn vị yêu cầu |  |  |  |  | : | CÔNG TY CỔ PHẦN BÊ TÔNG LY TÂM THỦ ĐỨC 1 (TDC1).
2 | Địa chỉ |  |  |  |  | : | SỐ 234-ĐT 747-ẤP THANH LƯƠNG-X THẠNH PHƯỚC-TX.TÂN UYÊN-T. BÌNH DƯƠNG.
3 | Chủ Đầu Tư |  |  |  |  | :
4 | Tên mẫu |  |  |  |  | : | ĐÀ CẢN BÊ TÔNG CỐT THÉP 1200x200.
5 | Số lượng mẫu |  |  |  |  | : | 01 cái
6 | Ngày thử nghiệm |  |  |  |  | : | TỪ 05/6/2023.
7 | Ký hiệu mẫu |  |  |  |  | : | ĐC 1200X200- SX: T 05/2023.
8 | Tiêu chuẩn thử nghiệm |  |  |  |  | : | Tham khảo/ TCVN 9334:2012 ; TCXDVN 239:2006.
9 | Điều kiện thử nghiệm
- Số lượng và loại mẫu thử theo chỉ định của khách hàng và các bên liên quan.
- Búa thử bê tông, thang đo (10 – 70) MPa, loại CZ3 A;
- Đà cản được sản xuất theo bản vẽ của CÔNG TY CỔ PHẦN BTLT THỦ ĐỨC 1 (TDC1) .
- Trên mỗi cấu kiện được thử nghiệm tại 3 vùng khác nhau, mỗi vùng thử nghiệm có diện tích khoảng (200x300),được mài nhẵn và thử 10 điểm bằng búa thử.
10 | Kết quả/ Test result :
| Tên cấu kiện | [5 empty] | Tình trạng bề mặt bê tông | Cường độ nén tính toán. MPa ( bằng búa thử) |  | Kích thước, mm
[10 empty] | Dài |  |  | Rộng |  | Cao
| ĐC1200X200-CK 01 | [5 empty] | Khô,Không nứt,Không Rỗ | 28 (min20) |  | 1205 |  |  | 207 |  | 209/101
| NHẬN XÉT | [5 empty] | ĐẠT | ĐẠT |  | PHÙ HỢP BẢN VẼ
Người thực hiện | [6 empty] | Trưởng phòng TN |  | P.Giám Đốc
Tested By | [6 empty] | Chief of Laboratory |  | Vice Director
Nguyễn Huy Tiến | [6 empty] | Nguyễn Văn Hồng Chi |  | Nguyễn Thị Thủy
1. Các kết quả thử nghiệm ghi trong phiếu này chỉ có giá trị đối với mẫu do khách hàng chỉ định. | [14 empty] | BM.04.28
2.Không được sao chép hoặc tẩy xóa kết quả khi không được sự đồng ý của Công ty Cổ phần Tư vấn Kiểm định Xây dựng Phía Nam;