## Báo cáo
CÔNG TY CỔ PHẦN TƯ VẤN KIỂM ĐỊNH XÂY DỰNG PHÍA NAM
SOUTH CONSTRUCTION INSPECTION CONSULTANT JOINT STOCK COMPANY
|  |  | Trụ sở & PTN: Phòng B01-Tòa nhà eTUNNEL | [5 empty] | Văn phòng đại diện: Phòng G01- Tòa nhà PLUG-IN
|  |  | L11-L12 Miếu Nổi P.3 Bình Thạnh HCM, Việt Nam | [5 empty] | 341-343 Điện Biên Phủ P.15 BT HCM, Việt Nam
|  |  | ĐT: (84).8.5 170334 – Fax: (84).8. 35123 181 | [5 empty] | ĐT: (84).8. 35 123 171 – Fax: (84).8. 35 123 181
|  |  | E-mail: scic@dmc.vn | [5 empty] | Website: http://www.dangminh.vn
HS Số: |  |  |  | PHIẾU KẾT QUẢ THỬ NGHIỆM TEST REPORT |  |  |  | LAS-XD-506
0805-01
Ngày/Date |  |  | 2018-08-05 | Ban Hành Lần 01 Số Bản 05/ 01 issue-05 Copies |  |  |  | Trang 1/2
1. Khách hàng/ Custommer |  |  |  | CÔNG TY TNHH QUỐC TẾ VINATA - CHI NHÁNH Tp. HỒ CHÍ MINH VINATA INTERNATIONAL CO.,LTD- HO CHI MINH CITY BRANCH
- Địa chỉ/Address |  |  |  | 171 Võ Thị Sáu - Quận 3 - Tp HCM 171 Vo Thi Sau, district 3, Ho Chi Minh City
2. Công trình/ Project |  |  |  | AICA VIETNAM NEW FACTORY - PHASE 2
3. Địa chỉ/Address |  |  |  | Lot 4, Road 4,Nhon Trach 3 Industrial Park, Dong Nai Province,Viet Nam
4. Hạng mục-Vị trí/ Items-Position |  |  |  | Nền đất san lấp nền nhà xưởng tại vị trí trục: (X8-X9/Y1'-Y2')
5. Tiêu chuẩn / Test method |  |  |  | JSG 1521-1995 Theo yêu cầu của khách hàng/ At the request of customers
6. Yêu cầu TN/ Test requirement |  |  |  | Kiểm tra sức chịu tải tới hạn nền đất 60T/m2 theo yêu cầu của khách hàng Test Bearing Capacity Of rock For static Load And Spread Footings | [5 empty] | Tải thử lên tấm ép yêu cầu |  | 50.4 | kN.
7. Ngày thử nghiệm/ Testing date |  |  |  | 2023-08-03 | [5 empty] | 60tấn/m2=60000kg/m2=588.4kN/m2
8. Kết quả thử nghiệm/ Testing Result
8.1 Mối quan hệ giữa áp lực nén lên tấm ép và độ lún/Relationship between Stress and settlement of plate | [10 empty] | 0.08553006
STT/No |  | Cấp tải/Test loading, kN |  |  | Áp lực lên tấm ép/ Stress on plate, kgf | Độ lún/ Settlement, mm |  | Tấn/tons/m2 |  | Tấn/m2
|  | 0 |  |  | 0 | 0 |  | 7.511086
1 |  | 6.3 |  |  | 642.4236 | 2.01 |  | 7.511086 |  | 7.511086
2 |  | 12.6 |  |  | 1284.8472 | 4.32 |  | 15.02217 |  | 15.02217
3 |  | 18.9 |  |  | 1927.2708 | 6.15 |  | 22.53326 |  | 22.53326
4 |  | 25.2 |  |  | 2569.6944 | 7.45 |  | 30.04434 |  | 30.04434
5 |  | 31.5 |  |  | 3212.118 | 8.635 |  | 37.55543 |  | 37.55543
6 |  | 37.8 |  |  | 3854.5416 | 9.685 |  | 45.06651 |  | 45.06651
7 |  | 44.1 |  |  | 4496.9652 | 10.925 |  | 52.5776 |  | 52.5776
8 |  | 50.4 |  |  | 5139.3888 | 12.425 |  | 60.08868 |  | 60.08868
9 |  | 44.1 |  |  | 4496.9652 | 12.195 |  | 52.5776 |  | 52.5776
10 |  | 37.8 |  |  | 3854.5416 | 12.03 |  | 45.06651 |  | 45.06651
11 |  | 31.5 |  |  | 3212.118 | 11.825 |  | 37.55543 |  | 37.55543
12 |  | 25.2 |  |  | 2569.6944 | 11.66 |  | 30.04434 |  | 30.04434
13 |  | 18.9 |  |  | 1927.2708 | 11.44 |  | 22.53326 |  | 22.53326
14 |  | 12.6 |  |  | 1284.8472 | 11.24 |  | 15.02217 |  | 15.02217
15 |  | 6.3 |  |  | 642.4236 | 10.965 |  | 7.511086 |  | 7.511086
16 |  | 0 |  |  | 0 | 10.53 |  | 0 |  | 0
8,2. | Sức chịu tải của nền đất tại vị trí ( X8-X9/Y1'-Y2')- là 588,4 kN/ m2( 60 tấn/m2 ) đạt yêu cầu/ Bearing capacity of the natural ground at location - axis: X8-X9/Y1'-Y2' is 588,4kN / m2(60 tons/m2) satisfactory
NGƯỜI THỰC HIỆN Tested by |  |  |  |  | PT PHÒNG TN Head Laboratory |  | PHÓ GIÁM ĐỐC Vice Director
Đào Công Huân |  |  |  |  | Nguyễn Văn Hồng Chi |  |  | Nguyễn Thị Thủy
1. Các kết quả thử nghiệm ghi trong phiếu này chỉ có giá trị đối với vị trí do khách hàng chỉ định. | [8 empty] | BM.04.33
2.Không được sao chép hoặc tẩy xóa kết quả khi không được sự đồng ý của Công ty Cổ phần Tư vấn Kiểm định Xây dựng Phía Nam;
3.Tên mẫu và tên khách hàng được ghi theo yêu cầu của khách hàng
4. Công ty Cổ phần Tư vấn Kiểm định Xây dựng Phía Nam không giải quyết thắc mắc sau 07 ngày trả kết quả thử nghiệm.
HS Số: |  |  |  | PHIẾU KẾT QUẢ THỬ NGHIỆM TEST REPORT |  |  |  | LAS-XD-506
0805-01
Ngày/Date |  |  | 2018-08-05 | Ban Hành Lần 01 Số Bản 05/ 01 issue-05 Copies |  |  |  | Trang 2/2
1. Các kết quả thử nghiệm ghi trong phiếu này chỉ có giá trị đối với vị trí do khách hàng chỉ định. | [8 empty] | BM.04.33
2.Không được sao chép hoặc tẩy xóa kết quả khi không được sự đồng ý của Công ty Cổ phần Tư vấn Kiểm định Xây dựng Phía Nam;
3.Tên mẫu và tên khách hàng được ghi theo yêu cầu của khách hàng
4. Công ty Cổ phần Tư vấn Kiểm định Xây dựng Phía Nam không giải quyết thắc mắc sau 07 ngày trả kết quả thử nghiệm.

## TKQ
[6 empty] | TEST REPORT OF STATIC LOAD TEST | [8 empty] | Số/ No:
Trang/ Page:
1. Ký hiệu mẫu |  |  |  |  | 4. Số lượng/ Quantity |  |  | 7. Thực hiện/ Tested by | [6 empty] | 10. Tên chỉ tiêu/ Characteristics
Nền đất san lấp- Trục: X8-X9/Y1'-Y2' |  |  |  |  | 1 |  |  | Huân - Bình
[5 empty] | 5. Ngày bắt đầu/ Date starting |  |  | 8. Kiểm tra/ checked by |  |  | 9. Trưởng phòng/ Head of C.I.I.S.E |  |  |  | 11. Phương pháp thử/ Test method
2018-08-03
[5 empty] | 6. Ngày kết thúc/ Date finishing |  |  | 12. Lưu ý/ Note
2018-08-05
GHI CHÉP THỬ NGHIỆM/ TEST RECORD
A. Thông tin do khách hàng cung cấp/ The information was provided by customer | [9 empty] | B. Chứng kiến/ Witnessed by
1. Công trình/ Project |  | AICA VIETNAM NEW FACTORY- PHASE 2 | [7 empty] | 1.Đơn vị thi công |  | VINATA
2. Địa điểm/ Location |  | KCN NHƠN TRẠCH 3, HUYỆN NHƠN TRẠCH, TỈNH ĐỒNG NAI | [7 empty] | 2. Đơn vị tư vấn
3. Tải trong thiết kế/ Designed load: |  |  |  | 60 | tf | Diện tich tấm ép |  | 0.0855 | m2 | 3. Chủ đầu tư
C. Báo cáo thử nghiệm/ Test report |  |  |  | Note : Start next loading when settlement of pile top less than 0.25 mm/ h
Chu kỳ: 1 Giai đọan / step
Ngày thử nghiệm Date of testing dd/mm/yy | Thời gian thử nghiệm Time of testing, h:min | Thời gian theo dõi Duration, min | Thời điểm Period of time, min | Tải trọng thử nghiệm Testing load |  |  | Số đọc trên đồng hồ chuyển vị Reading on dial gauges, mm |  |  |  | Chuyển vị đầu cọc, mm Movement of pile head |  |  |  | Chuyển vị trung bình Average of movement mm | Số gia chuyển vị Difference of movement mm | Tổng chuyển vị Total movement, mm | Tổng thời gian Total duration, min | Độ lún (S), 0.01mm | ∆S/h | S/P | lg(S) | S/lgP | S/lgt
|  |  |  | Cấp tải/ Percentage of loading, | Tải trrọng thử nghiệm Testing load, tf, | Áp lực lên tấm ép/ Stress on plate, kgf | No 1 | No 2 | No 3 | No 4 | S1 | S2 | S3 | S4
2023-08-03 | 09:42:00 ;AM | [5 empty] | 0 | 0 | 0 | 0
|  | 1 | 1 | 0.0866 | 2.4 | 203.9 | 0.32 | 0.3 | 0.32 | 0.3 | 0.32 | 0.3 | 0.32 | 0.3 | 0.31 | 0.31 | 0.31 | 1
|  | 5 | 5 | 0.0866 |  |  | 0.3 | 0.2 | 0.3 | 0.2 | 0.3 | 0.2 | 0.3 | 0.2 | 0.25 | -0.06 | 0.25 | 5
|  | 0 |  | 0.0866 |  |  | 0.02 | 0.1 | 0.02 | 0.1 | 0.02 | 0.1 | 0.02 | 0.1 | 0.06 | -0.19 | 0.06 | 0
| 09:48:00 ;AM | 1 | 1 | 0.1089 | 4.8 | 407.9 | 0.26 | 0.1 | 0.26 | 0.1 | 0.26 | 0.1 | 0.26 | 0.1 | 0.18 | 0.12 | 0.18 | 1
|  | 5 | 5 |  |  |  | 0.22 | 0.08 | 0.22 | 0.08 | 0.22 | 0.08 | 0.22 | 0.08 | 0.15 | -0.03 | 0.15 | 5
|  | 0 |  |  |  |  | 0.04 | 0.02 | 0.04 | 0.02 | 0.04 | 0.02 | 0.04 | 0.02 | 0.03 | -0.12 | 0.03 | 0 | [7 empty] | 0 | 1000 | 10 | 10000
| 09:54:00 ;AM | 1 | 1 | 0.128 | 7.2 | 611.8 | 0.62 | 0.28 | 0.62 | 0.28 | 0.62 | 0.28 | 0.62 | 0.28 | 0.45 | 0.42 | 0.45 | 1 | [7 empty] | 144
|  | 30 | 30 | 0.128 |  |  | 0.5 | 0.14 | 0.5 | 0.14 | 0.5 | 0.14 | 0.5 | 0.14 | 0.32 | -0.13 | 0.32 | 30 | [6 empty] | 1 | 144 | 144
| 10:24:00 ;AM | 0 | 0 | 12.8% |  |  | 0.12 | 0.14 | 0.12 | 0.14 | 0 | 0 | 0 | 0 | 0 |  | 0 | 0 | 0 |  | #DIV/0!
2023-08-03 | 10:25:00 ;AM | 0 | 0 | 12.43% | 7.458 | 642.4 | 2.02 | 1.38 | 2.02 | 1.38 | 2.02 | 1.38 | 2.02 | 1.38 | 1.7 | 1.7 | 1.7 | 0 | -170 |  | 0.2279431 | 0.2304489 | 1.948151 |  | 1.25 | 180 | 180
|  | 1 | 1 | 12.43% | 7.458 | 642.4 | 2.1 | 1.42 | 2.1 | 1.42 | 2.1 | 1.42 | 2.1 | 1.42 | 1.76 | 0.06 | 1.76 | 1 | -176 |  | 0.2359882 | 0.2455127 | 2.016909 | #DIV/0! | 1.5 | 216 | 216 | 2.5 | 2.5
|  | 4 | 5 | 12.43% | 7.458 | 642.4 | 2.15 | 1.5 | 2.15 | 1.5 | 2.15 | 1.5 | 2.15 | 1.5 | 1.825 | 0.065 | 1.825 | 5 | -182.5 |  | 0.2447037 | 0.2612629 | 2.091397 | 2.610985 | 1.75 | 252 | 252 | 5 | 5
|  | 10 | 15 | 12.43% | 7.458 | 642.4 | 2.2 | 1.55 | 2.2 | 1.55 | 2.2 | 1.55 | 2.2 | 1.55 | 1.875 | 0.05 | 1.875 | 15 | -187.5 |  | 0.2514079 | 0.2730013 | 2.148696 | 1.594264 | 2 | 288 | 288 | 10 | 10
|  | 10 | 25 | 12.43% | 7.458 | 642.4 | 2.29 | 1.6 | 2.29 | 1.6 | 2.29 | 1.6 | 2.29 | 1.6 | 1.945 | 0.07 | 1.945 | 25 | -194.5 |  | 0.2607938 | 0.2889196 | 2.228914 | 1.391333 | 2.25 | 324 | 324 | 15 | 15
|  | 5 | 30 | 12.43% | 7.458 | 642.4 | 2.35 | 1.67 | 2.35 | 1.67 | 2.35 | 1.67 | 2.35 | 1.67 | 2.01 | 0.065 | 2.01 | 30 | -201 | 0.62 | 0.2695093 | 0.3031961 | 2.303402 | 1.360755 | 2.5 | 360 | 360 | 20 | 20
2023-08-03 | 10:56:00 ;AM | 0 | 0 | 25.2% | 15.12 | 1284.9 | 4.5 | 3.28 | 4.5 | 3.28 | 4.5 | 3.28 | 4.5 | 3.28 | 3.89 | 1.88 | 3.89 | 30 | -389 |  | 0.2572751 | 0.5899496 | 3.297863 | 2.633501 | 2 | 288 | 288 | 25 | 25
|  | 1 | 1 | 25.2% | 15.12 | 1284.9 | 4.55 | 3.32 | 4.55 | 3.32 | 4.55 | 3.32 | 4.55 | 3.32 | 3.935 | 0.045 | 3.935 | 31 | -393.5 |  | 0.2602513 | 0.5949447 | 3.336013 | 2.638528 | 1.5 | 216 | 216 | 30 | 30
|  | 4 | 5 | 25.2% | 15.12 | 1284.9 | 4.6 | 3.49 | 4.6 | 3.49 | 4.6 | 3.49 | 4.6 | 3.49 | 4.045 | 0.11 | 4.045 | 35 | -404.5 |  | 0.2675265 | 0.6069185 | 3.429269 | 2.619703 | 1 | 144 | 144 | 35 | 35
|  | 10 | 15 | 25.2% | 15.12 | 1284.9 | 4.7 | 3.55 | 4.7 | 3.55 | 4.7 | 3.55 | 4.7 | 3.55 | 4.125 | 0.08 | 4.125 | 45 | -412.5 |  | 0.2728175 | 0.615424 | 3.497091 | 2.495142 | 0.5 | 72 | 72
|  | 10 | 25 | 25.2% | 15.12 | 1284.9 | 4.76 | 3.72 | 4.76 | 3.72 | 4.76 | 3.72 | 4.76 | 3.72 | 4.24 | 0.115 | 4.24 | 55 | -424 |  | 0.2804233 | 0.6273659 | 3.594586 | 2.436274
|  | 5 | 30 | 25.2% | 15.12 | 1284.9 | 4.82 | 3.82 | 4.82 | 3.82 | 4.82 | 3.82 | 4.82 | 3.82 | 4.32 | 0.08 | 4.32 | 60 | -432 | 0.86 | 0.2857143 | 0.6354837 | 3.662408 | 2.42949
2023-08-03 | 11:26:00 ;PM | 0 | 0 | 37.5% | 22.5 | 1927.3 | 6.6 | 5.05 | 6.6 | 5.05 | 6.6 | 5.05 | 6.6 | 5.05 | 5.825 | 1.505 | 5.825 | 60 | -582.5 |  | 0.2588889 | 0.7652959 | 4.30785 | 3.275874
|  | 1 | 1 | 37.5% | 22.5 | 1927.3 | 6.7 | 5.1 | 6.7 | 5.1 | 6.7 | 5.1 | 6.7 | 5.1 | 5.9 | 0.075 | 5.9 | 61 | -590 |  | 0.2622222 | 0.770852 | 4.363316 | 3.304711
|  | 4 | 5 | 37.5% | 22.5 | 1927.3 | 6.75 | 5.15 | 6.75 | 5.15 | 6.75 | 5.15 | 6.75 | 5.15 | 5.95 | 0.05 | 5.95 | 65 | -595 |  | 0.2644444 | 0.774517 | 4.400294 | 3.28201
|  | 10 | 15 | 37.5% | 22.5 | 1927.3 | 6.8 | 5.2 | 6.8 | 5.2 | 6.8 | 5.2 | 6.8 | 5.2 | 6 | 0.05 | 6 | 75 | -600 |  | 0.2666667 | 0.7781513 | 4.437271 | 3.199895
|  | 10 | 25 | 37.5% | 22.5 | 1927.3 | 6.85 | 5.3 | 6.85 | 5.3 | 6.85 | 5.3 | 6.85 | 5.3 | 6.075 | 0.075 | 6.075 | 85 | -607.5 |  | 0.27 | 0.7835463 | 4.492737 | 3.148616
|  | 5 | 30 | 37.5% | 22.5 | 1927.3 | 6.95 | 5.35 | 6.95 | 5.35 | 6.95 | 5.35 | 6.95 | 5.35 | 6.15 | 0.075 | 6.15 | 90 | -615 | 0.65 | 0.2733333 | 0.7888751 | 4.548203 | 3.146999
2023-08-03 | 11.57;00;PM | 0 | 0 | 49.9% | 29.94 | 2569.7 | 7.75 | 6.46 | 7.75 | 6.46 | 7.75 | 6.46 | 7.75 | 6.46 | 7.105 | 0.955 | 7.105 | 90 | -710.5 |  | 0.2373079 | 0.8515641 | 4.812865 | 3.63568
|  | 1 | 1 | 49.9% | 29.94 | 2569.7 | 7.8 | 6.56 | 7.8 | 6.56 | 7.8 | 6.56 | 7.8 | 6.56 | 7.18 | 0.075 | 7.18 | 91 | -718 |  | 0.239813 | 0.8561244 | 4.863669 | 3.665058
|  | 4 | 5 | 49.9% | 29.94 | 2569.7 | 7.85 | 6.62 | 7.85 | 6.62 | 7.85 | 6.62 | 7.85 | 6.62 | 7.235 | 0.055 | 7.235 | 95 | -723.5 |  | 0.24165 | 0.8594385 | 4.900925 | 3.658246
|  | 10 | 15 | 49.9% | 29.94 | 2569.7 | 7.92 | 6.7 | 7.92 | 6.7 | 7.92 | 6.7 | 7.92 | 6.7 | 7.31 | 0.075 | 7.31 | 105 | -731 |  | 0.244155 | 0.8639174 | 4.95173 | 3.616683
|  | 10 | 25 | 49.9% | 29.94 | 2569.7 | 7.96 | 6.75 | 7.96 | 6.75 | 7.96 | 6.75 | 7.96 | 6.75 | 7.355 | 0.045 | 7.355 | 115 | -735.5 |  | 0.245658 | 0.8665827 | 4.982212 | 3.569179
|  | 5 | 30 | 49.9% | 29.94 | 2569.7 | 8.1 | 6.8 | 8.1 | 6.8 | 8.1 | 6.8 | 8.1 | 6.8 | 7.45 | 0.095 | 7.45 | 120 | -745 | 0.69 | 0.248831 | 0.8721563 | 5.046565 | 3.583141
2023-08-03 | 12.28.00;PM | 0 | 0 | 62.4% | 37.44 | 3212.1 | 8.78 | 7.78 | 8.78 | 7.78 | 8.78 | 7.78 | 8.78 | 7.78 | 8.28 | 0.83 | 8.28 | 120 | -828 |  | 0.2211538 | 0.9180303 | 5.262703 | 3.982337
|  | 1 | 1 | 62.4% | 37.44 | 3212.1 | 8.86 | 7.86 | 8.86 | 7.86 | 8.86 | 7.86 | 8.86 | 7.86 | 8.36 | 0.08 | 8.36 | 121 | -836 |  | 0.2232906 | 0.9222063 | 5.313551 | 4.013856
|  | 4 | 5 | 62.4% | 37.44 | 3212.1 | 8.94 | 7.98 | 8.94 | 7.98 | 8.94 | 7.98 | 8.94 | 7.98 | 8.46 | 0.1 | 8.46 | 125 | -846 |  | 0.2259615 | 0.9273704 | 5.37711 | 4.034508
|  | 10 | 15 | 62.4% | 37.44 | 3212.1 | 9.05 | 8.02 | 9.05 | 8.02 | 9.05 | 8.02 | 9.05 | 8.02 | 8.535 | 0.075 | 8.535 | 135 | -853.5 |  | 0.2279647 | 0.9312035 | 5.424779 | 4.006414
|  | 10 | 25 | 62.4% | 37.44 | 3212.1 | 9.1 | 8.08 | 9.1 | 8.08 | 9.1 | 8.08 | 9.1 | 8.08 | 8.59 | 0.055 | 8.59 | 145 | -859 |  | 0.2294338 | 0.9339932 | 5.459737 | 3.974335
|  | 5 | 30 | 62.4% | 37.44 | 3212.1 | 9.12 | 8.15 | 9.12 | 8.15 | 9.12 | 8.15 | 9.12 | 8.15 | 8.635 | 0.045 | 8.635 | 150 | -863.5 | 0.71 | 0.2306357 | 0.9362623 | 5.488339 | 3.968124
2023-08-03 | 12.59.00 PM | 0 | 0 | 75% | 45 | 3854.6 | 9.85 | 8.8 | 9.85 | 8.8 | 9.85 | 8.8 | 9.85 | 8.8 | 9.325 | 0.69 | 9.325 | 150 | -932.5 |  | 0.2072222 | 0.9696488 | 5.640533 | 4.285206
|  | 1 | 1 | 75% | 45 | 3854.6 | 9.92 | 8.85 | 9.92 | 8.85 | 9.92 | 8.85 | 9.92 | 8.85 | 9.385 | 0.06 | 9.385 | 151 | -938.5 |  | 0.2085556 | 0.9724343 | 5.676826 | 4.307067
|  | 4 | 5 | 75% | 45 | 3854.6 | 9.98 | 8.9 | 9.98 | 8.9 | 9.98 | 8.9 | 9.98 | 8.9 | 9.44 | 0.055 | 9.44 | 155 | -944 |  | 0.2097778 | 0.974972 | 5.710095 | 4.30985
|  | 10 | 15 | 75% | 45 | 3854.6 | 10.06 | 9 | 10.06 | 9 | 10.06 | 9 | 10.06 | 9 | 9.53 | 0.09 | 9.53 | 165 | -953 |  | 0.2117778 | 0.9790929 | 5.764534 | 4.297664
|  | 10 | 25 | 75% | 45 | 3854.6 | 10.12 | 9.09 | 10.12 | 9.09 | 10.12 | 9.09 | 10.12 | 9.09 | 9.605 | 0.075 | 9.605 | 175 | -960.5 |  | 0.2134444 | 0.9824974 | 5.8099 | 4.282139
|  | 5 | 30 | 75% | 45 | 3854.6 | 10.21 | 9.16 | 10.21 | 9.16 | 10.21 | 9.16 | 10.21 | 9.16 | 9.685 | 0.08 | 9.685 | 180 | -968.5 | 0.72 | 0.2152222 | 0.9860996 | 5.858291 | 4.294381
| 13.29.00 PM | 0 | 0 | 87.5% | 52.5 | 4497 | 10.94 | 9.92 | 10.94 | 9.92 | 10.94 | 9.92 | 10.94 | 9.92 | 10.43 | 0.745 | 10.43 | 180 | -1043 |  | 0.1986667 | 1.018284 | 6.063392 | 4.624718
|  | 1 | 1 | 87.5% | 52.5 | 4497 | 11.12 | 9.98 | 11.12 | 9.98 | 11.12 | 9.98 | 11.12 | 9.98 | 10.55 | 0.12 | 10.55 | 181 | -1055 |  | 0.2009524 | 1.023252 | 6.133153 | 4.672942
|  | 4 | 5 | 87.5% | 52.5 | 4497 | 11.2 | 10.12 | 11.2 | 10.12 | 11.2 | 10.12 | 11.2 | 10.12 | 10.66 | 0.11 | 10.66 | 185 | -1066 |  | 0.2030476 | 1.027757 | 6.1971 | 4.701893
|  | 10 | 15 | 87.5% | 52.5 | 4497 | 11.3 | 10.2 | 11.3 | 10.2 | 11.3 | 10.2 | 11.3 | 10.2 | 10.75 | 0.09 | 10.75 | 195 | -1075 |  | 0.2047619 | 1.031408 | 6.249421 | 4.694252
|  | 10 | 25 | 87.5% | 52.5 | 4497 | 11.35 | 10.3 | 11.35 | 10.3 | 11.35 | 10.3 | 11.35 | 10.3 | 10.825 | 0.075 | 10.825 | 205 | -1082.5 |  | 0.2061905 | 1.034428 | 6.293022 | 4.682592
|  | 5 | 30 | 87.5% | 52.5 | 4497 | 11.45 | 10.4 | 11.45 | 10.4 | 11.45 | 10.4 | 11.45 | 10.4 | 10.925 | 0.1 | 10.925 | 210 | -1092.5 | 0.99 | 0.2080952 | 1.038421 | 6.351156 | 4.704551
2023-08-03 | 14.00.00PM | 0 | 0 | 100% | 60 | 5139.4 | 12.94 | 10.92 | 12.94 | 10.92 | 12.94 | 10.92 | 12.94 | 10.92 | 11.93 | 1.005 | 11.93 | 210 | -1193 |  | 0.1988333 | 1.07664 | 6.709216 | 5.137327
|  | 1 | 1 | 100% | 60 | 5139.4 | 13.12 | 10.98 | 13.12 | 10.98 | 13.12 | 10.98 | 13.12 | 10.98 | 12.05 | 0.12 | 12.05 | 211 | -1205 | 67.5 | 0.2008333 | 1.080987 | 6.776701 | 5.184396
|  | 4 | 5 | 100% | 60 | 5139.4 | 13.2 | 11.12 | 13.2 | 11.12 | 13.2 | 11.12 | 13.2 | 11.12 | 12.16 | 0.11 | 12.16 | 215 | -1216 | 1.65 | 0.2026667 | 1.084934 | 6.838563 | 5.213428
|  | 10 | 15 | 100% | 60 | 5139.4 | 13.3 | 11.2 | 13.3 | 11.2 | 13.3 | 11.2 | 13.3 | 11.2 | 12.25 | 0.09 | 12.25 | 225 | -1225 | 0.54 | 0.2041667 | 1.088136 | 6.889178 | 5.207929
|  | 10 | 25 | 100% | 60 | 5139.4 | 13.35 | 11.3 | 13.35 | 11.3 | 13.35 | 11.3 | 13.35 | 11.3 | 12.325 | 0.075 | 12.325 | 235 | -1232.5 | 0.45 | 0.2054167 | 1.090787 | 6.931356 | 5.19808
| 14.30.00PM | 5 | 30 | 100% | 60 | 5139.4 | 13.45 | 11.4 | 13.45 | 11.4 | 13.45 | 11.4 | 13.45 | 11.4 | 12.425 | 0.1 | 12.425 | 240 | -1242.5 | 1.2 | 0.2070833 | 1.094296 | 6.987595 | 5.220125
| 14.31.00PM | 0 | 0 | 87.5% | 52.5 | 4497 | 13.12 | 11.22 | 13.12 | 11.22 | 13.12 | 11.22 | 13.12 | 11.22 | 12.17 | -0.255 | 12.17 | 240 | -1217 |  | 0.2318095 | 1.085291 | 7.074926 | 5.112992
|  | 1 | 1 | 87.5% | 52.5 |  | 13.12 | 11.23 | 13.12 | 11.23 | 13.12 | 11.23 | 13.12 | 11.23 | 12.175 | 0.005 | 12.175 | 241 | -1217.5 |  | 0.2319048 | 1.085469 | 7.077833 | 5.111214
|  | 1 | 2 | 87.5% | 52.5 |  | 13.13 | 11.24 | 13.13 | 11.24 | 13.13 | 11.24 | 13.13 | 11.24 | 12.185 | 0.01 | 12.185 | 242 | -1218.5 |  | 0.2320952 | 1.085826 | 7.083646 | 5.111554
|  | 3 | 5 | 87.5% | 52.5 |  | 13.14 | 11.25 | 13.14 | 11.25 | 13.14 | 11.25 | 13.14 | 11.25 | 12.195 | 0.01 | 12.195 | 245 | -1219.5 |  | 0.2322857 | 1.086182 | 7.08946 | 5.104291
2023-08-03 | 14.37.00PM | 0 | 0 | 75% | 45 | 3854.6 | 12.98 | 11.03 | 12.98 | 11.03 | 12.98 | 11.03 | 12.98 | 11.03 | 12.005 | -0.19 | 12.005 | 245 | -1200.5 |  | 0.2667778 | 1.079362 | 7.261619 | 5.024766
|  | 1 | 1 | 75% | 45 |  | 12.98 | 11.04 | 12.98 | 11.04 | 12.98 | 11.04 | 12.98 | 11.04 | 12.01 | 0.005 | 12.01 | 246 | -1201 |  | 0.2668889 | 1.079543 | 7.264644 | 5.023139
|  | 1 | 2 | 75% | 45 |  | 12.99 | 11.05 | 12.99 | 11.05 | 12.99 | 11.05 | 12.99 | 11.05 | 12.02 | 0.01 | 12.02 | 247 | -1202 |  | 0.2671111 | 1.079904 | 7.270693 | 5.02362
|  | 3 | 5 | 75% | 45 |  | 13 | 11.06 | 13 | 11.06 | 13 | 11.06 | 13 | 11.06 | 12.03 | 0.01 | 12.03 | 250 | -1203 |  | 0.2673333 | 1.080266 | 7.276741 | 5.016806
| 14.42.00PM | 0 | 0 | 62.5% | 37.5 | 3212.1 | 12.78 | 10.83 | 12.78 | 10.83 | 12.78 | 10.83 | 12.78 | 10.83 | 11.805 | -0.225 | 11.805 | 250 | -1180.5 |  | 0.3148 | 1.072066 | 7.499851 | 4.922976
|  | 1 | 1 | 62.5% | 37.5 |  | 12.78 | 10.83 | 12.78 | 10.83 | 12.78 | 10.83 | 12.78 | 10.83 | 11.805 | 0 | 11.805 | 251 | -1180.5 |  | 0.3148 | 1.072066 | 7.499851 | 4.919419
|  | 1 | 2 | 62.5% | 37.5 |  | 12.79 | 10.84 | 12.79 | 10.84 | 12.79 | 10.84 | 12.79 | 10.84 | 11.815 | 0.01 | 11.815 | 252 | -1181.5 |  | 0.3150667 | 1.072434 | 7.506204 | 4.920046
|  | 3 | 5 | 62.5% | 37.5 |  | 12.8 | 10.85 | 12.8 | 10.85 | 12.8 | 10.85 | 12.8 | 10.85 | 11.825 | 0.01 | 11.825 | 255 | -1182.5
| 14.48.00PM | 0 | 0 | 50% | 30 | 2569.7 | 12.62 | 10.66 | 12.62 | 10.66 | 12.62 | 10.66 | 12.62 | 10.66 | 11.64 | -0.185 | 11.64 | 255 | -1164
|  | 1 | 1 | 50% | 30 |  | 12.62 | 10.66 | 12.62 | 10.66 | 12.62 | 10.66 | 12.62 | 10.66 | 11.64 | 0 | 11.64 | 256 | -1164
|  | 1 | 2 | 50% | 30 |  | 12.63 | 10.67 | 12.63 | 10.67 | 12.63 | 10.67 | 12.63 | 10.67 | 11.65 | 0.01 | 11.65 | 257 | -1165
|  | 3 | 5 | 50% | 30 |  | 12.64 | 10.68 | 12.64 | 10.68 | 12.64 | 10.68 | 12.64 | 10.68 | 11.66 | 0.01 | 11.66 | 260 | -1166
2023-08-03 | 14.53.00PM | 0 | 0 | 37.5% | 22.5 | 1927.3 | 12.42 | 10.42 | 12.42 | 10.42 | 12.42 | 10.42 | 12.42 | 10.42 | 11.42 | -0.24 | 11.42 | 260 | -1142
|  | 1 | 1 | 37.5% | 22.5 |  | 12.42 | 10.42 | 12.42 | 10.42 | 12.42 | 10.42 | 12.42 | 10.42 | 11.42 | 0 | 11.42 | 261 | -1142
|  | 1 | 2 | 37.5% | 22.5 |  | 12.43 | 10.43 | 12.43 | 10.43 | 12.43 | 10.43 | 12.43 | 10.43 | 11.43 | 0.01 | 11.43 | 262 | -1143
|  | 3 | 5 | 37.5% | 22.5 |  | 12.44 | 10.44 | 12.44 | 10.44 | 12.44 | 10.44 | 12.44 | 10.44 | 11.44 | 0.01 | 11.44 | 265 | -1144
| 14.59.00PM | 0 | 0 | 25% | 15 | 1284.9 | 12.26 | 10.22 | 12.26 | 10.22 | 12.26 | 10.22 | 12.26 | 10.22 | 11.24 | -0.2 | 11.24 | 265 | -1124
|  | 1 | 1 | 25% | 15 |  | 12.26 | 10.22 | 12.26 | 10.22 | 12.26 | 10.22 | 12.26 | 10.22 | 11.24 | 0 | 11.24 | 266 | -1124
|  | 1 | 2 | 25% | 15 |  | 12.25 | 10.23 | 12.25 | 10.23 | 12.25 | 10.23 | 12.25 | 10.23 | 11.24 | 0 | 11.24 | 267 | -1124
|  | 3 | 5 | 25% | 15 |  | 12.24 | 10.24 | 12.24 | 10.24 | 12.24 | 10.24 | 12.24 | 10.24 | 11.24 | 0 | 11.24 | 270 | -1124
| 15.05.00PM | 0 | 0 | 12.5% | 7.5 | 642.4 | 11.92 | 10.05 | 11.92 | 10.05 | 11.92 | 10.05 | 11.92 | 10.05 | 10.985 | -0.255 | 10.985 | 270 | -1098.5
|  | 1 | 1 | 12.5% | 7.5 |  | 11.91 | 10.05 | 11.91 | 10.05 | 11.91 | 10.05 | 11.91 | 10.05 | 10.98 | -0.005 | 10.98 | 271 | -1098
|  | 1 | 2 | 12.5% | 7.5 |  | 11.9 | 10.04 | 11.9 | 10.04 | 11.9 | 10.04 | 11.9 | 10.04 | 10.97 | -0.01 | 10.97 | 272 | -1097 |  | 1.462667 | 1.040207 | 12.53627 | 4.505931
|  | 3 | 5 | 12.5% | 7.5 |  | 11.89 | 10.04 | 11.89 | 10.04 | 11.89 | 10.04 | 11.89 | 10.04 | 10.965 | -0.005 | 10.965 | 275 | -1096.5 |  | 1.462 | 1.040009 | 12.53055 | 4.495082
2023-08-03 | 15.11;00 PM | 0 | 0 | 0 | 0 | 0 | 11.26 | 9.86 | 11.26 | 9.86 | 11.26 | 9.86 | 11.26 | 9.86 | 10.56 | -0.405 | 10.56 | 275 | -1056 |  | #DIV/0! | 1.023664 | #VALUE! | 4.329053
|  | 1 | 1 | 0 | 0 |  | 11.25 | 9.85 | 11.25 | 9.85 | 11.25 | 9.85 | 11.25 | 9.85 | 10.55 | -0.01 | 10.55 | 276 | -1055 |  | #DIV/0! | 1.023252 | #VALUE! | 4.32216
|  | 1 | 2 | 0 | 0 |  | 11.24 | 9.84 | 11.24 | 9.84 | 11.24 | 9.84 | 11.24 | 9.84 | 10.54 | -0.01 | 10.54 | 277 | -1054 |  | #DIV/0! | 1.022841 | #VALUE! | 4.315287
| 15.16.00PM | 3 | 5 | 0 | 0 |  | 11.23 | 9.83 | 11.23 | 9.83 | 11.23 | 9.83 | 11.23 | 9.83 | 10.53 | -0.01 | 10.53 | 280 | -1053 |  | #DIV/0! | 1.022428 | #VALUE! | 4.302951
76.58
#REF!
[15 empty] | #REF! |  |  |  | 6.378
Qui trình
tăng tải/ Applied load (Từ/from O KN đến/to 31.5 KN )
Xả tải/ Release load (Từ/from 50.3 KN đến/to 0KN )
tăng tải/ Applied load (Từ/from 0 KN đến/to 760 KN )
Xả tải/ Release load (Từ/from 760 KN đến/to 0 KN )
Qui trình
JSG 1521-1995
Qui trình
tăng tải/ Applied load (Từ/from O KN đến/to 37.73 KN )
Xả tải/ Release load (Từ/from 37.73 KN đến/to 0KN )
tăng tải/ Applied load (Từ/from 0 KN đến/to 37.73 KN )
Xả tải/ Release load (Từ/from 37.73 KN đến/to 0 KN )
Qui trình
JSG 1521-1995