## CAU KIEN BT
1 | 2 |  | 3 | 4 | [5 empty] | 5 | 6 |  | 7 | 8 | 9 | 10
COÂNG TY COÅ PHAÀN TÖ VAÁN KIEÅM ÑÒNH XAÂY DÖÏNG PHÍA NAM
SOUTH CONSTRUCTION INSPECTION CONSULTANT JOINT STOCK COMPANY
|  |  | Truï sôû & PTN : phoøng B01-Toøa nhaø eTUNNEL | [12 empty] | Vaên phoøng ñaïi dieän: Phoøng G01- Toøa nhaø PLUG-IN
|  |  | L11-L12 Mieáu Noåi P.3 Bình Thaïnh HCM, Vieät Nam | [12 empty] | 223 Ñieän Bieân Phuû P.15 Bình Thaïnh HCM, Vieät Nam
|  |  | ÑT : (84).8.5 170886 – Fax: (84).8. 5170335 | [12 empty] | ÑT : (84).8. 8404415 – Fax: (84).8. 8404412
|  |  | E-mail: scic@dmc.vn | [12 empty] | website: http://www.dangminh.vn
Số/ Ref.No: |  |  |  |  | PHIẾU KẾT QUẢ THỬ NGHIỆM TEST REPORT | [6 empty] | LAS-XD 506
0921-10
Ngày/Date: |  | 21/9/2023 |  |  | Ban hành lần 01, số bản 03 -sửa đổi lần 01 | [6 empty] | Trang 1/2
1 | Đơn vị yêu cầu |  |  |  |  | : | CÔNG TY TNHH NGỌC DUNG 1.
2 | Địa chỉ |  |  |  |  | : | 206 KHU PHỐ 3, THỊ TRẤN TÂN THẠNH, HUYỆN TÂN THẠNH, TỈNH LONG AN.
3 | Chủ Đầu Tư |  |  |  |  | : | CÔNG TY ĐIỆN LỰC LONG AN.
4 | Nhà Thầu |  |  |  |  | : | CÔNG TY TNHH NGỌC DUNG 1.
5 | Công trình |  |  |  |  | : | NÂNG CẤP ĐDTA TRỤC HAI HẠT,NR TRẠI GIAM K1 HUYỆN TÂN THẠNH VÀ NR GÒ BÀ SÁU, NR ĐÊ BAO 1 HUYỆN VĨNH HƯNG-TỈNH LONG AN.
6 | Tên mẫu |  |  |  |  | : | ĐÀ CẢN BÊ TÔNG CỐT THÉP 1200x200.
7 | Số lượng mẫu |  |  |  |  | : | 01 cái
6 | Ký hiệu mẫu |  |  |  |  | : | ĐC 1200X200- SX: T 08/2023.
8 | Ngày thử |  |  |  |  | : | TỪ 14/9/2023.
10 | Tiêu chuẩn Thử nghiệm |  |  |  |  | : | Tham khảo/ Refer to ;TCVN 9334:2012;TCXDVN 239:2006
11 | Điều kiện Thử nghiệm
- Số lượng và loại mẫu thử theo chỉ định của khách hàng và các bên liên quan.
- Búa thử bê tông, thang đo (10 – 70) MPa, loại CZ3 A;
- Cấu Kiện được sản xuất theo bản vẽ thiết kế số: KC-ĐC-1.2,tháng 11/2013 của CÔNG TY TNHH TƯ VẤN THIẾT KẾ KIỂM ĐỊNH XÂY DỰNG NAD .
- Trên mỗi cấu kiện được thử nghiệm tại 3 vùng khác nhau, mỗi vùng thử nghiệm có diện tích khoảng (200x300),được mài nhẵn và thử 10 điểm bằng búa thử.
Người thực hiện | [6 empty] | Trưởng phòng TN |  | P.Giám Đốc
Tested by | [6 empty] | Chief of Laboratory |  | Vice Director
Nguyễn Huy Tiến | [6 empty] | Nguyễn Văn Hồng Chi |  | Nguyễn Thị Thủy
1. Các kết quả thử nghiệm ghi trong phiếu này chỉ có giá trị đối với mẫu do khách hàng gửi đến. | [14 empty] | BM.04.28
2.Không được sao chép hoặc tẩy xóa kết quả khi không được sự đồng ý của Công ty Cổ phần Tư vấn Kiểm định Xây dựng Phía Nam;
Số/ Ref.No: |  |  |  |  | PHIẾU KẾT QUẢ THỬ NGHIỆM TEST REPORT | [6 empty] | LAS-XD 506
0921-10
Ngày/Date: |  | 21/9/2023 |  |  | Ban hành lần 01, số bản 03 -sửa đổi lần 01 | [6 empty] | Trang 2/2
12 | KẾT QUẢ THỬ NGHIỆM :
| Tên cấu kiện | [5 empty] | Tình trạng bề mặt bê tông | Cường độ nén tính toán. MPa ( bằng búa thử) |  | Kích thước /Dimension, mm
[10 empty] | Dài |  |  | Rộng |  | Cao
| ĐC1200X200-CK 48 | [5 empty] | Khô,Không nứt,Không Rỗ | 26 (min20) |  | 1210 |  |  | 204 |  | 206/103
PHÁ HỦY CẤU KIỆN KIỂM TRA CỐT THÉP : SỐ LƯỢNG, CHỦNG LOẠI CỐT THÉP VÀ KẾT CẤU PHÙ HỢP BẢN VẼ DO CÔNG TY TNHH NGỌC DUNG 1 CUNG CẤP .
1. Các kết quả thử nghiệm ghi trong phiếu này chỉ có giá trị đối với mẫu do khách hàng gửi đến. | [10 empty] | 07.07WP09.R0-From07.07-REP38.R0
2.Không được sao chép hoặc tẩy xóa kết quả khi không được sự đồng ý của Công ty Cổ phần Tư vấn Kiểm định Xây dựng Phía Nam;