## CAU KIEN BT
HỘI HỢP TÁC CÁC PHÒNG THÍ NGHIỆM - VINATEST CÔNG TY CỔ PHẦN TƯ VẤN KIỂM ĐỊNH XÂY DỰNG PHÍA NAM (SCIC)
|  |  | SOUTH CONSTRUCTION INSPECTION CONSULTANT JOINT STOCK COMPANY | [7 empty] | Accreditation Number S1410994MA
Số/ Ref.No: |  |  |  | PHIẾU KẾT QUẢ THỬ NGHIỆM TEST REPORT | [5 empty] | LAS-XD 506
0206-19
Ngày/Date: |  | 06/02/2024 |  | Ban hành lần 01, số bản 03 -sửa đổi lần 01 | [5 empty] | Trang 1/2
1 | Đơn vị yêu cầu |  |  |  | : | CÔNG TY CỔ PHẦN CƠ KHÍ KIÊN GIANG (KIMEC).
2 | Địa chỉ |  |  |  | : | Số 181-đường Cách Mạng Tháng Tám-P.Vĩnh Lợi-TP.Rạch Giá-T.Kiên Giang.
3 | Chủ Đầu Tư |  |  |  | : | CÔNG TY ĐIỆN LỰC CÀ MAU.
4 | Nhà Thầu |  |  |  | : | CÔNG TY TNHH XLĐ VÀ TM TRƯƠNG MỸ KIM.
5 | Công trình |  |  |  | : | GÓI THẦU 04: CUNG CẤP VÀ XÂY DỰNG LẮP ĐẶT VTTB CÔNG TRÌNH ĐẦU TƯ XÂY DỰNG ĐIỆN TRÊN ĐỊA BÀN HUYỆN ĐẦM DƠI, CÁI NƯỚC NĂM 2024.
6 | Tên mẫu |  |  |  | : | ĐÀ CẢN 1,2m
7 | Số lượng mẫu |  |  |  | : | 28 cái
8 | Ký hiệu mẫu |  |  |  | : | ĐC 1200X200.
9 | Ngày thử |  |  |  | : | Từ 01/02/2024.
10 | Tiêu chuẩn Thử nghiệm |  |  |  | : | Tham khảo/ Refer to : TCVN 9334:2012;TCXDVN 239:2006
11 | Điều kiện Thử nghiệm
Mẫu được thử nghiệm tại Nhà máy sản xuất số: Chi nhánh Công ty Cổ phần Cơ khí Kiên Giang ; Lô F3-đường số 1-KCN Thạnh Lộc-xã Thạnh Lộc-huyện Châu Thành-Tỉnh Kiên Giang, có sự chứng kiến của khách hàng và các bên liên quan.
- Số lượng và loại mẫu thử theo chỉ định của khách hàng và các bên liên quan.
- Búa thử bê tông, thang đo (10 – 70) MPa, loại CZ3 A; Thước kẹp 200mm vạch chia nhỏ nhất 0,1mm
- Thước dây 5m vạch chia nhỏ nhất 1mm: Bộ Căn lá từ 0.02 đến 1.0mm
-CẤU KIỆN được sản xuất theo bản vẽ : KIMEC ĐC 1.2-01/2024; Do CÔNG TY CỔ PHẦN CƠ KHÍ KIÊN GIANG (KIMEC) Thiết Kế.
- Trên mỗi cấu kiện được thử nghiệm tại 3 vùng khác nhau, mỗi vùng thử nghiệm có diện tích khoảng (200x300),được mài nhẵn và thử 10 điểm bằng búa thử.
Người thực hiện | [5 empty] | Trưởng phòng TN |  | P.Giám Đốc
Tested by | [5 empty] | Chief of Laboratory |  | Vice Director
Nguyễn Huy Trường | [5 empty] | Nguyễn Văn Hồng Chi |  | Nguyễn Thị Thủy
1. Các kết quả thử nghiệm ghi trong phiếu này chỉ có giá trị đối với mẫu do khách hàng chỉ định. | [11 empty] | BM.04.34
2.Không được sao chép hoặc tẩy xóa kết quả khi không được sự đồng ý của Công ty Cổ phần Tư vấn Kiểm định Xây dựng Phía Nam;
Số/ Ref.No: |  |  |  | PHIẾU KẾT QUẢ THỬ NGHIỆM TEST REPORT | [5 empty] | LAS-XD 506
0206-19
Ngày/Date: |  | 06/02/2024 |  | Ban hành lần 01, số bản 03 -sửa đổi lần 01 | [5 empty] | Trang 2/2
12 | KẾT QUẢ THỬ NGHIỆM :
Tên cấu kiện |  |  |  | Tình trạng bề mặt bê tông |  |  | Cường độ nén tính toán. MPa (bằng búa thử) |  | Kích thước , mm
[9 empty] | Dài |  | Rộng | Cao
ĐC 1200X200-CK01 |  |  |  | Khô, Không nứt, Không Rỗ |  |  | 27 (min20) |  | 1206 |  | 203 | 204/102
ĐC 1200X200-CK02 |  |  |  | Khô, Không nứt, Không Rỗ |  |  | 28 (min20) |  | 1208 |  | 203 | 207/106
ĐC 1200X200-CK03 |  |  |  | Khô, Không nứt, Không Rỗ |  |  | 29 (min20) |  | 1204 |  | 201 | 206/108
ĐC 1200X200-CK04 |  |  |  | Khô, Không nứt, Không Rỗ |  |  | 26 (min20) |  | 1210 |  | 209 | 203/100
ĐC 1200X200-CK05 |  |  |  | Khô, Không nứt, Không Rỗ |  |  | 28 (min20) |  | 1209 |  | 207 | 204/104
ĐC 1200X200-CK06 |  |  |  | Khô, Không nứt, Không Rỗ |  |  | 27 (min20) |  | 1209 |  | 205 | 208/105
ĐC 1200X200-CK07 |  |  |  | Khô, Không nứt, Không Rỗ |  |  | 28 (min20) |  | 1206 |  | 200 | 200/102
ĐC 1200X200-CK08 |  |  |  | Khô, Không nứt, Không Rỗ |  |  | 26 (min20) |  | 1210 |  | 204 | 201/104
ĐC 1200X200-CK09 |  |  |  | Khô, Không nứt, Không Rỗ |  |  | 27 (min20) |  | 1200 |  | 205 | 208/105
ĐC 1200X200-CK10 |  |  |  | Khô, Không nứt, Không Rỗ |  |  | 28 (min20) |  | 1205 |  | 200 | 201/103
ĐC 1200X200-CK11 |  |  |  | Khô, Không nứt, Không Rỗ |  |  | 29 (min20) |  | 1201 |  | 202 | 202/101
ĐC 1200X200-CK12 |  |  |  | Khô, Không nứt, Không Rỗ |  |  | 28 (min20) |  | 1210 |  | 206 | 204/105
ĐC 1200X200-CK13 |  |  |  | Khô, Không nứt, Không Rỗ |  |  | 29 (min20) |  | 1200 |  | 207 | 202/108
ĐC 1200X200-CK14 |  |  |  | Khô, Không nứt, Không Rỗ |  |  | 30 (min20) |  | 1209 |  | 203 | 209/103
ĐC 1200X200-CK15 |  |  |  | Khô, Không nứt, Không Rỗ |  |  | 28 (min20) |  | 1209 |  | 205 | 204/101
ĐC 1200X200-CK16 |  |  |  | Khô, Không nứt, Không Rỗ |  |  | 26 (min20) |  | 1205 |  | 201 | 203/100
ĐC 1200X200-CK17 |  |  |  | Khô, Không nứt, Không Rỗ |  |  | 29 (min20) |  | 1209 |  | 207 | 207/105
ĐC 1200X200-CK18 |  |  |  | Khô, Không nứt, Không Rỗ |  |  | 28 (min20) |  | 1202 |  | 200 | 204/108
ĐC 1200X200-CK19 |  |  |  | Khô, Không nứt, Không Rỗ |  |  | 26 (min20) |  | 1200 |  | 202 | 200/106
ĐC 1200X200-CK20 |  |  |  | Khô, Không nứt, Không Rỗ |  |  | 28 (min20) |  | 1201 |  | 202 | 210/107
ĐC 1200X200-CK21 |  |  |  | Khô, Không nứt, Không Rỗ |  |  | 27 (min20) |  | 1205 |  | 209 | 204/102
ĐC 1200X200-CK22 |  |  |  | Khô, Không nứt, Không Rỗ |  |  | 28 (min20) |  | 1209 |  | 210 | 207/106
ĐC 1200X200-CK23 |  |  |  | Khô, Không nứt, Không Rỗ |  |  | 29 (min20) |  | 1208 |  | 205 | 206/108
ĐC 1200X200-CK24 |  |  |  | Khô, Không nứt, Không Rỗ |  |  | 28 (min20) |  | 1206 |  | 206 | 203/100
ĐC 1200X200-CK25 |  |  |  | Khô, Không nứt, Không Rỗ |  |  | 29 (min20) |  | 1206 |  | 202 | 204/104
ĐC 1200X200-CK26 |  |  |  | Khô, Không nứt, Không Rỗ |  |  | 28 (min20) |  | 1204 |  | 209 | 208/105
ĐC 1200X200-CK27 |  |  |  | Khô, Không nứt, Không Rỗ |  |  | 29 (min20) |  | 1207 |  | 208 | 200/102
ĐC 1200X200-CK28 |  |  |  | Khô, Không nứt, Không Rỗ |  |  | 28 (min20) |  | 1209 |  | 208 | 201/104
NHẬN XÉT |  |  |  | ĐẠT |  |  | ĐẠT |  | PHÙ HỢP BẢN VẼ
1. Các kết quả thử nghiệm ghi trong phiếu này chỉ có giá trị đối với mẫu do khách hàng chỉ định. | [11 empty] | BM.04.34
2.Không được sao chép hoặc tẩy xóa kết quả khi không được sự đồng ý của Công ty Cổ phần Tư vấn Kiểm định Xây dựng Phía Nam;
L=
L= 18000
00