## CAU KIEN BT
HỘI HỢP TÁC CÁC PHÒNG THÍ NGHIỆM - VINATEST CÔNG TY CỔ PHẦN TƯ VẤN KIỂM ĐỊNH XÂY DỰNG PHÍA NAM (SCIC)
|  |  | SOUTH CONSTRUCTION INSPECTION CONSULTANT JOINT STOCK COMPANY | [7 empty] | Accreditation Number S1410994MA
Số/ Ref.No: |  |  |  | PHIẾU KẾT QUẢ THỬ NGHIỆM TEST REPORT | [5 empty] | LAS-XD 506
0419-05
Ngày/Date: |  | 19/4/2024 |  | Ban hành lần 01, số bản 03 -sửa đổi lần 01 | [5 empty] | Trang 1/2
1 | Đơn vị yêu cầu |  |  |  | : | CÔNG TY TNHH SẢN XUẤT TRỤ ĐIỆN VÀ CƠ KHÍ TIỀN PHONG.
2 | Địa chỉ |  |  |  | : | 36 ĐIỆN BIÊN PHỦ-PHƯỜNG 15-QUẬN BÌNH THẠNH-TP.HỒ CHÍ MINH.
3 | Chủ Đầu Tư |  |  |  | :
4 | Nhà Thầu |  |  |  | :
5 | Công trình |  |  |  | : | THỬ NGHIỆM ĐIỂN HÌNH
6 | Tên mẫu |  |  |  | : | CỐNG TRÒN BTCT LOẠI: D 1000-L1200-T100.
7 | Số lượng mẫu |  |  |  | : | 01 Cái
8 | Ký hiệu mẫu |  |  |  | : | CTR D 1000-L1200-T100.
9 | Ngày thử |  |  |  | : | TỪ 10/4/2024.
10 | Tiêu chuẩn Thử nghiệm |  |  |  | : | Tham khảo/ Refer to TCVN 9334:2012; TCXD 162:2004
11 | Điều kiện Thử nghiệm
Mẫu được thử nghiệm tại Xưởng sản xuất Số 02 : C14/24, QL 1A, Ấp 3, Xã Tân Kiên, Huyện Bình Chánh- Tp HCM, có sự chứng kiến của khách hàng và các bên liên quan.
- Số lượng và loại mẫu thử theo chỉ định của khách hàng và các bên liên quan.
- Búa thử bê tông, thang đo (10 – 70; 100) MPa, loại CZ3 A; Thước kẹp 200mm vạch chia nhỏ nhất 0,1mm
- Thước dây 7.5m vạch chia nhỏ nhất 1mm.
- Bộ Căn lá từ 0.02 đến 1.0mm
- Cấu Kiện được sản xuất theo bản vẽ thiết kế số: KC- Փ-1000-L1200-T100, Ngày 25/03/2024 của CÔNG TY TNHH TƯ VẤN THIẾT KẾ KIỂM ĐỊNH XÂY DỰNG NAD .
- Trên mỗi cấu kiện được thử nghiệm tại 3 vùng khác nhau, mỗi vùng thử nghiệm có diện tích khoảng (200x300),được mài nhẵn và thử 10 điểm bằng búa thử.
Người thực hiện | [5 empty] | Trưởng phòng TN |  | P.Giám Đốc
Tested by | [5 empty] | Chief of Laboratory |  | Vice Director
Nguyễn Huy Tiến | [5 empty] | Nguyễn Văn Hồng Chi |  | Nguyễn Thị Thủy
1. Các kết quả thử nghiệm ghi trong phiếu này chỉ có giá trị đối với mẫu do khách hàng chỉ định. | [11 empty] | BM.04.34
2.Không được sao chép hoặc tẩy xóa kết quả khi không được sự đồng ý của Công ty Cổ phần Tư vấn Kiểm định Xây dựng Phía Nam;
HỘI HỢP TÁC CÁC PHÒNG THÍ NGHIỆM - VINATEST CÔNG TY CỔ PHẦN TƯ VẤN KIỂM ĐỊNH XÂY DỰNG PHÍA NAM (SCIC)
|  |  | SOUTH CONSTRUCTION INSPECTION CONSULTANT JOINT STOCK COMPANY | [7 empty] | Accreditation Number S1410994MA
Số/ Ref.No: |  |  |  | PHIẾU KẾT QUẢ THỬ NGHIỆM TEST REPORT | [5 empty] | LAS-XD 506
0419-05
Ngày/Date: |  | 19/4/2024 |  | Ban hành lần 01, số bản 03 -sửa đổi lần 01 | [5 empty] | Trang 2/2
12 | KẾT QUẢ THỬ NGHIỆM :
Tên cấu kiện |  |  |  | Tình trạng bề mặt bê tông |  |  | Cường độ nén tính toán. MPa (bằng búa thử) |  | Kích thước , mm
[9 empty] | Đường kính trong/ngoài |  | Chiều cao | Chiều dày
CTR D 1000-L1200-T100. |  |  |  | Khô, Không nứt, Không Rỗ |  |  | Độ bật nẩy trung bình của búa thử khi Góc thử α=0 là 35: Cường độ tt = 31 (min20) |  | 1002/1204 |  | 1203 | 102
Nhận xét: |  |  |  | PHÙ HỢP YÊU CẦU |  |  | PHÙ HỢP YÊU CẦU |  | PHÙ HỢP YÊU CẦU
1. Các kết quả thử nghiệm ghi trong phiếu này chỉ có giá trị đối với mẫu do khách hàng chỉ định. | [11 empty] | BM.04.34
2.Không được sao chép hoặc tẩy xóa kết quả khi không được sự đồng ý của Công ty Cổ phần Tư vấn Kiểm định Xây dựng Phía Nam;
L=