## CAU KIEN BT
HỘI HỢP TÁC CÁC PHÒNG THÍ NGHIỆM - VINATEST CÔNG TY CỔ PHẦN TƯ VẤN KIỂM ĐỊNH XÂY DỰNG PHÍA NAM (SCIC)
|  |  | SOUTH CONSTRUCTION INSPECTION CONSULTANT JOINT STOCK COMPANY | [9 empty] | Accreditation Number S1410994MA
Số/ Ref.No: |  |  |  | PHIẾU KẾT QUẢ THỬ NGHIỆM TEST REPORT | [7 empty] | LAS-XD 506
0515-52
Ngày/Date: |  | 15/5/2024 |  | Ban hành lần 01, số bản 03 -sửa đổi lần 01 | [7 empty] | Trang 1/2
1 | Đơn vị yêu cầu |  |  |  | : | CÔNG TY CỔ PHẦN BÊ TÔNG LY TÂM ĐỒNG NAI.
2 | Địa chỉ |  |  |  | : | ĐƯỜNG SỐ 2- KHU CÔNG NGHIỆP NHƠN TRẠCH 3, HUYỆN NHƠN TRẠCH, TỈNH ĐỒNG NAI.
3 | Chủ Đầu Tư |  |  |  | : | CÔNG TY ĐIỆN LỰC KIÊN GIANG.
[5 empty] | : | HỢP ĐỒNG SỐ: 04-24/PCKG-BTLTĐN/TRUBTLT/SCL, Mã hiệu: KGI1624019.
4 | Tên mẫu |  |  |  | : | ỐNG CỐNG BÊ TÔNG CỐT THÉP PHI 1160/1000.
5 | Số lượng mẫu |  |  |  | : | 01 Cái
6 | Ký hiệu mẫu |  |  |  | : | ONGCONG D1000-BTLTDN-2024.
7 | Ngày thử |  |  |  | : | TỪ 09/5/2024 đến 10/05/2024
8 | Tiêu chuẩn Thử nghiệm |  |  |  | : | THAM KHẢO :TCVN 9113 : 2012.
9 | Điều kiện Thử nghiệm và Thiết bị thử nghiệm.
Mẫu thử khả năng chống thấm được thử nghiệm tại Kho của Công ty Cổ phần Bê tông Ly tâm Đồng Nai, có sự chứng kiến của khách hàng và các bên liên quan.
- Mẫu thử, chỉ tiêu thử nghiệm và phương pháp thử được thực hiện theo yêu cầu của khách hàng
- Búa thử bê tông, thang đo (10 – 70-100) MPa, loại CZ3 A;Thước 400mm vạch nhỏ nhất 0,02mm
- Thước dây 5m-20m vạch chia nhỏ nhất 1mm.
- Bộ Căn lá từ 0.02 đến 1.0mm; Kính phóng đại 4mm-vạch chia 0.02mm.
- Tấm thép tôn mạ kẻm phẳng;
- Đồng hồ đo thời gian;
- Bay nhỏ mũi nhọn, dao thép;
- Matit bitum (hỗn hợp bitum nấu chảy + bột đá).
- Cấu Kiện được sản xuất theo bản vẽ thiết kế số: CONG TRON D1000/1160, L1000- Do CÔNG TY CỔ PHẦN BÊ TÔNG LY TÂM ĐỒNG NAI Thiết Kế.
Người thực hiện | [5 empty] | Trưởng phòng TN |  |  |  | P.Giám Đốc
Tested by | [5 empty] | Chief of Laboratory |  |  |  | Vice Director
Nguyễn Huy Trường | [5 empty] | Nguyễn Văn Hồng Chi |  |  |  | Nguyễn Thị Thủy
1. Các kết quả thử nghiệm ghi trong phiếu này chỉ có giá trị đối với mẫu do khách hàng chỉ định. | [13 empty] | BM.04.34
2.Không được sao chép hoặc tẩy xóa kết quả khi không được sự đồng ý của Công ty Cổ phần Tư vấn Kiểm định Xây dựng Phía Nam;
Số/ Ref.No: |  |  |  | PHIẾU KẾT QUẢ THỬ NGHIỆM TEST REPORT | [7 empty] | LAS-XD 506
0515-52
Ngày/Date: |  | 15/5/2024 |  | Ban hành lần 01, số bản 03 -sửa đổi lần 01 | [7 empty] | Trang 2/2
10.1 | Kết quả Kiểm tra Ngoại quan, Khuyết tật và Kích thước cơ bản.
KIỂM TRA KHUYẾT TẬT NGOẠI QUAN
Chỉ tiêu kiểm tra |  |  |  | Yêu cầu kỹ thuật của TCVN 9113:2012 |  |  | KẾT QUẢ KIỂM TRA |  |  |  | ĐÁNH GIÁ THEO TCVN 9113:2012
01: Chiều sâu vết lồi, lõm |  |  |  | < +,- 5mm |  |  | 3 |  |  |  | Đạt
02: Kích thước bê tông bị rỗ |  |  |  | <12mm |  |  | 0 |  |  |  | Đạt
03: Kích thước bê tông bị vỡ |  |  |  | Không vỡ chỗ nối ống |  |  | Không vỡ |  |  |  | Đạt
04: Vết nứt bê tông bề mặt |  |  |  | < 0.1mm |  |  | 0 |  |  |  | Đạt
10.2 | Kích thước cơ bản và độ vuông góc
Chỉ tiêu kiểm tra | [6 empty] | Yêu cầu kỹ thuật của TCVN 9113:2012 |  |  |  | KẾT QUẢ KIỂM TRA
● Đường kính trong mm | [6 empty] | ±20 |  |  |  | 1002
● Chiều dày trung bình của thành ống mm | [6 empty] | ± 6 |  |  |  | 81
● Chiều dài hiệu dụng của ống cống mm | [6 empty] | Không yêu cầu |  |  |  | KTH
● Chiều dày lớp bê tông bảo vệ cốt thép mm | [6 empty] | >12mm |  |  |  | 24
● Độ vuông góc của đầu ống cống mm | [6 empty] | ± 5 |  |  |  | 1
● Độ thẳng của ống cống mm | [6 empty] | ± 4 |  |  |  | 1
11. | Cường độ nén bê tông tính toán MPa (Thử bằng búa thử Bê tông - Hammer Test) | [5 empty] | min 40 |  |  |  | 58
12. | THỬ NGHIỆM ĐỘ THẤM NƯỚC (Không chịu Áp lực cao)
Tên Chỉ tiêu Thử nghiệm |  |  |  |  | THỜI GIAN DUY TRÌ CỘT NƯỚC THẤM (GIỜ)
[5 empty] | C.dày thành ống |  | 3 | 6 | 12 |  | 18 |  | 36 | Ghi chú
Kiểm tra thấm mặt ngoài thân ống. |  |  |  |  | < 80 mm |  | Không | Không | Không |  | Không |  | Không | -
13. Nhận Xét: |  |  | Căn cứ tiêu chuẩn TCVN 9113 : 2012 và bản vẽ thiết kế cống tròn D1000/1160 , L1000 của CÔNG TY CỔ PHẦN BÊ TÔNG LY TÂM ĐỒNG NAI, các kết quả Thử nghiệm cho thấy:
* Ngoại Quan-Kích thước Cơ Bản : Đạt yêu cầu
* Thử Nghiệm độ thấm nước : Đạt yêu cầu
1. Các kết quả thử nghiệm ghi trong phiếu này chỉ có giá trị đối với mẫu do khách hàng chỉ định. | [13 empty] | BM.04.34
2.Không được sao chép hoặc tẩy xóa kết quả khi không được sự đồng ý của Công ty Cổ phần Tư vấn Kiểm định Xây dựng Phía Nam;
L=