## CAU KIEN BT
HỘI HỢP TÁC CÁC PHÒNG THÍ NGHIỆM - VINATEST CÔNG TY CỔ PHẦN TƯ VẤN KIỂM ĐỊNH XÂY DỰNG PHÍA NAM (SCIC)
|  |  | SOUTH CONSTRUCTION INSPECTION CONSULTANT JOINT STOCK COMPANY | [7 empty] | Accreditation Number S1410994MA
Số/ Ref.No: |  |  |  | PHIẾU KẾT QUẢ THỬ NGHIỆM TEST REPORT | [5 empty] | LAS-XD 506
0618-64
Ngày/Date: |  | 18/06/2024 |  | Ban hành lần 01, số bản 03 -sửa đổi lần 01 | [5 empty] | Trang 1/2
1 | Đơn vị yêu cầu |  |  |  | : | CÔNG TY TNHH SẢN XUẤT TRỤ ĐIỆN VÀ CƠ KHÍ TIỀN PHONG.
2 | Địa chỉ |  |  |  | : | 36 ĐIỆN BIÊN PHỦ-PHƯỜNG 15-QUẬN BÌNH THẠNH-TP.HỒ CHÍ MINH.
3 | Chủ Đầu Tư |  |  |  | : | CÔNG TY ĐIỆN LỰC BẾN TRE.
4 | Nhà Thầu |  |  |  | : | CÔNG TY TNHH MỘT THÀNH VIÊN TƯ VẤN VÀ XÂY DỰNG HÀO QUANG PHÁT.
5 | Công trình |  |  |  | : | +GÓI THẦU: CUNG CẤP VẬT TƯ VÀ THI CÔNG XÂY DỰNG CÔNG TRÌNH SỬA CHỮA LƯỚI HẠ THẾ GIẢM TTĐN KHU VỰC THÀNH PHỐ BẾN TRE NĂM 2024.
+CÔNG TRÌNH: SỬA CHỮA LƯỚI HẠ THẾ GIẢM TTĐN KHU VỰC THÀNH PHỐ BẾN TRE NĂM 2024.
6 | Tên mẫu |  |  |  | : | ĐÀ CẢN BTCT LOẠI 1,2mx0,2m.
7 | Số lượng mẫu |  |  |  | : | 13 Cái
8 | Ký hiệu mẫu |  |  |  | : | ĐC 1200x200.
9 | Ngày thử |  |  |  | : | Từ 14/06/2024.
10 | Tiêu chuẩn Thử nghiệm |  |  |  | : | Tham khảo/ Refer to TCVN 9334:2012;TCXDVN 239:2006
11 | Điều kiện Thử nghiệm
Mẫu được thử nghiệm tại Xưởng sản xuất Số 02 : C14/24, QL 1A, Ấp 3, Xã Tân Kiên, Huyện Bình Chánh- Tp HCM, có sự chứng kiến của khách hàng và các bên liên quan.
- Số lượng và loại mẫu thử theo chỉ định của khách hàng và các bên liên quan.
- Búa thử bê tông, thang đo (10 – 70) MPa, loại CZ3 A; Thước kẹp 200mm vạch chia nhỏ nhất 0,1mm
- Thước dây 5m vạch chia nhỏ nhất 1mm.
- Bộ Căn lá từ 0.02 đến 1.0mm
- Cấu Kiện được sản xuất theo bản vẽ thiết kế số: KC-ĐC-1.2, tháng 11/2013 của CÔNG TY TNHH TƯ VẤN THIẾT KẾ KIỂM ĐỊNH XÂY DỰNG NAD .
- Trên mỗi cấu kiện được thử nghiệm tại 3 vùng khác nhau, mỗi vùng thử nghiệm có diện tích khoảng (200x300),được mài nhẵn và thử 10 điểm bằng búa thử.
Người thực hiện | [5 empty] | Trưởng phòng TN |  | P.Giám Đốc
Tested by | [5 empty] | Chief of Laboratory |  | Vice Director
Nguyễn Huy Trường | [5 empty] | Nguyễn Văn Hồng Chi |  | Nguyễn Thị Thủy
1. Các kết quả thử nghiệm ghi trong phiếu này chỉ có giá trị đối với mẫu do khách hàng chỉ định. | [11 empty] | BM.04.34
2.Không được sao chép hoặc tẩy xóa kết quả khi không được sự đồng ý của Công ty Cổ phần Tư vấn Kiểm định Xây dựng Phía Nam;
Số/ Ref.No: |  |  |  | PHIẾU KẾT QUẢ THỬ NGHIỆM TEST REPORT | [5 empty] | LAS-XD 506
0618-64
Ngày/Date: |  | 18/06/2024 |  | Ban hành lần 01, số bản 03 -sửa đổi lần 01 | [5 empty] | Trang 2/2
12 | KẾT QUẢ THỬ NGHIỆM :
Tên cấu kiện |  |  |  | Tình trạng bề mặt bê tông |  |  | Cường độ nén tính toán. MPa (bằng búa thử) |  | Kích thước , mm
[9 empty] | Dài |  | Rộng | Cao
ĐÀ CẢN 1,2m-CK01 |  |  |  | Khô, Không nứt, Không Rỗ |  |  | 30 (min20) |  | 1206 |  | 209 | 207/106
ĐÀ CẢN 1,2m-CK02 |  |  |  | Khô, Không nứt, Không Rỗ |  |  | 26 (min20) |  | 1205 |  | 203 | 201/106
ĐÀ CẢN 1,2m-CK03 |  |  |  | Khô, Không nứt, Không Rỗ |  |  | 29 (min20) |  | 1210 |  | 206 | 203/107
ĐÀ CẢN 1,2m-CK04 |  |  |  | Khô, Không nứt, Không Rỗ |  |  | 26 (min20) |  | 1209 |  | 209 | 205/104
ĐÀ CẢN 1,2m-CK05 |  |  |  | Khô, Không nứt, Không Rỗ |  |  | 30 (min20) |  | 1207 |  | 206 | 207/106
ĐÀ CẢN 1,2m-CK06 |  |  |  | Khô, Không nứt, Không Rỗ |  |  | 28 (min20) |  | 1202 |  | 205 | 202/105
ĐÀ CẢN 1,2m-CK07 |  |  |  | Khô, Không nứt, Không Rỗ |  |  | 26 (min20) |  | 1204 |  | 202 | 204/108
ĐÀ CẢN 1,2m-CK08 |  |  |  | Khô, Không nứt, Không Rỗ |  |  | 31 (min20) |  | 1208 |  | 207 | 201/103
ĐÀ CẢN 1,2m-CK09 |  |  |  | Khô, Không nứt, Không Rỗ |  |  | 27 (min20) |  | 1205 |  | 208 | 206/106
ĐÀ CẢN 1,2m-CK10 |  |  |  | Khô, Không nứt, Không Rỗ |  |  | 26 (min20) |  | 1200 |  | 209 | 207/102
ĐÀ CẢN 1,2m-CK11 |  |  |  | Khô, Không nứt, Không Rỗ |  |  | 29 (min20) |  | 1203 |  | 210 | 205/105
ĐÀ CẢN 1,2m-CK12 |  |  |  | Khô, Không nứt, Không Rỗ |  |  | 30 (min20) |  | 1202 |  | 202 | 207/105
ĐÀ CẢN 1,2m-CK13 |  |  |  | Khô, Không nứt, Không Rỗ |  |  | 26 (min20) |  | 1209 |  | 204 | 201/106
Nhận xét: |  |  |  | PHÙ HỢP YÊU CẦU |  |  | PHÙ HỢP YÊU CẦU |  | PHÙ HỢP YÊU CẦU
1. Các kết quả thử nghiệm ghi trong phiếu này chỉ có giá trị đối với mẫu do khách hàng chỉ định. | [11 empty] | BM.04.34
2.Không được sao chép hoặc tẩy xóa kết quả khi không được sự đồng ý của Công ty Cổ phần Tư vấn Kiểm định Xây dựng Phía Nam;