## Bao Cao Trang
HỘI HỢP TÁC CÁC PHÒNG THÍ NGHIỆM - VINATEST CÔNG TY CỔ PHẦN TƯ VẤN KIỂM ĐỊNH XÂY DỰNG PHÍA NAM (SCIC)
SOUTH CONSTRUCTION INSPECTION CONSULTANT JOINT STOCK COMPANY
Số/Ref: |  |  | PHIẾU KẾT QUẢ THỬ NGHIỆM TEST REPORT | [7 empty] | LAS-XD - 506
0828-28
Ngày/Date: |  | 28/8/2024 | Ban Hành Lần 01 Số Bản 03/ 01 issue-03 Copies | [7 empty] | Trang 01/01
1 | Khách hàng yêu cầu |  |  | : | CÔNG TY TNHH SẢN XUẤT TRỤ ĐIỆN VÀ CƠ KHÍ TIỀN PHONG.
2 | Địa chỉ khách hàng |  |  | : | 36 ĐIỆN BIÊN PHỦ- P.15- Q.BÌNH THẠNH- TP.HỒ CHÍ MINH
3 | Chủ Đầu Tư |  |  | : | Công ty TNHH MTV Điện Lực Đồng Nai – Điện Lực Nhơn Trạch
4 | Đơn vị Thi Công |  |  | : | Công ty Cổ Phần Cơ Khí và Xây Lắp Lâm Đồng.
5 | Công trình |  |  | : | “Cải tạo, Nâng cấp đường dây trung thế 22kV Nhánh Phước Lương; XDM đường dây 22kV liên kết Nhánh Phước Lương – Nhánh Liên Doanh Phú Đông”
6 | Tên mẫu |  |  | : | MẪU BÊ TÔNG 150X150X150
7 | Số lượng mẫu |  |  | : | 01 MẪU (03 VIÊN)
8 | Ngày nhận mẫu |  |  | : | 01/8/2024
9 | Yêu cầu thử nghiệm |  |  | : | Kiểm tra cường độ nén mác bê tông M600, 28 ngày
10 | Phương pháp thử nghiệm |  |  | : | TCVN 3118-2022
11 | Ngày thử nghiệm |  |  | : | 28-08-2024
12 | Điều kiện thử nghiệm |  |  |  | Máy nén hiệu TYA- 2000 - Số 01-2024/01/SCIC- Số HC: SG24-0010/01 Phạm vi đo: (0-1000)kN - Độ phân giải 0,01 kN Phạm vi đo: (1000-2000)kN - Độ phân giải 0,1 Kn Thước lá có chiều dài 600mm - Có vạch chia 1mm- Só TB: 13-2024/01/SCIC Nhiệt độ môi trường trong phòng Thử nghiệm: 28oC - Độ ẩm: 75.%
13 | Tình trạng mẫu thử |  |  |  | Mẫu do khách hàng gửi tới phòng thử nghiệm. Mẫu có kích thước (150x150x150)mm Mẫu khô bề mặt, Không nứt, Không rỗ.
14 | Kết quả thử nghiệm
STT | Ký hiệu mẫu |  | Kích thước mẫu, mm |  |  |  | Ngày đúc mẫu | Ngày thử nghiệm | Lực phá hủy, kN. |  | Hệ số hiệu chỉnh | Cường độ nén, MPa | Cường độ nén trung bình, MPa
|  |  | Dài | Rộng |  | Cao
1 | BT SX CỘT ĐIỆN: 31-07-2024. |  | 150 | 150 |  | 150 | 31-07-2024 | 28-8-2024 | 1446 |  | 1 | 64.26667 | 63.96321 | 22500
|  |  | 151 | 150 |  | 150 |  |  | 1432 |  | 1 | 63.22296 |  | 22650
|  |  | 150 | 150 |  | 150 |  |  | 1449 |  | 1 | 64.4
Kết luận: Kết quả nén mẫu bê tông trên đạt yêu cầu theo thiết kết mác bê tông M 600, R28 Ngày.
NGƯỜI THỰC HIỆN |  |  |  | T. PHÒNG THÍ NGHIỆM | [5 empty] | PHÓ GIÁM ĐỐC
Tested By |  |  |  | Chief of Laboratory | [5 empty] | Vice Director
Nguyễn Huy Tiến |  |  |  | Nguyễn Văn Hồng Chi | [5 empty] | Nguyễn Thị Thủy
1. Các kết quả thử nghiệm ghi trong phiếu này chỉ có giá trị đối với mẫu do khách hàng gửi đến. | [12 empty] | BM.04.36
2.Không được sao chép hoặc tẩy xóa kết quả khi không được sự đồng ý của Công ty Cổ phần Tư vấn Kiểm định Xây dựng Phía Nam.

## Phieu Ket Qua Thep(07.07-REP02) (hidden)
CÔNG TY CỔ PHẦN TƯ VẤN KIỂM ĐỊNH XÂY DỰNG PHÍA NAM
SOUTH CONSTRUCTION INSPECTION CONSULTANT JOINT STOCK COMPANY
|  |  |  | Trụ sở & PTN: Phòng B02-Tòa nhà eTUNNEL | [13 empty] | Văn phòng đại diện: Phòng G01- Tòa nhà PLUG-IN
|  |  |  | L11-L12 Miếu Nổi P.3 Bình Thạnh HCM, Việt Nam | [13 empty] | 223 Điện Biên Phủ P.15 BT HCM, Việt Nam
|  |  |  | ĐT: (84).8.5 170886~7 – Fax: (84).8. 5170355 | [13 empty] | ĐT: (84).8. 8404415~7 – Fax: (84).8. 8404412
|  |  |  | E-mail: scic@dmc.vn | [13 empty] | Website: http://www.dangminh.vn
SỐ/Ref: |  |  |  |  | PHIẾU KẾT QUẢ THỬ NGHIỆM TEST REPORT | [10 empty] | LAS-XD-506
Ngày/Date:
1 | Tên và ký hiệu mẫu Notation and name of Sample | [5 empty] | THÉP XÂY DỰNG - REBAR
2 | Công trình/Hạng mục Project/Item
3 | Số lượng mẫu Quantity
4 | Ngày nhận mẫu Received date
5 | Khách hàng Customer
Địa chỉ Address
6 | Phương pháp thử nghiệm Test methods
7 | Thông tin mẫu thử Sample specification
|  | Mẫu do By | [5 empty] | lấy gia công, cung cấp The samples were sampled, made
8 | Tình trang mẫu khi nhận
Received sample condition
9 | Điều kiện thử nghiệm
Test conditions
[7 empty] | Nhiệt độ: | [5 empty] | Độ ẩm
[7 empty] | Temperature |  |  | ( ) |  | oC | Moisture | ( ) |  |  | %
10 | Kết quả thử nghiệm/Test result
Ký hiệu mẫu |  |  | Kích thước mẫu, mm | [7 empty] | Lực kéo chảy, kN | Giới hạn chảy, kN/cm2 | Lực kéo đứt kN |  | Giới hạn bền Mpa |  | Độ giãn dài tương đối %
|  |  | Khối lương, g |  |  | Chiều dài, cm |  |  | Đường kính, mm
#DIV/0!
TRƯỞNG PHÒNG TN Head of Testing Laboratory | [13 empty] | GIÁM ĐỐC Director
1. Các kế quả thử nghiệm ghi trong phiếu này chỉ có giá trị đối với mẫu do khách hàng gửi đến
2. Phiếu này thuộc quyền sở hữu hợp pháp của Khách hàng, mọi hoạt động sử dụng phiếu này do Khách hàng định.
07.07WP09.R0-From07.07-REP02.R0